## Folha 1
FBY016 | m² |  | Parede de placas de gesso laminado, anti-radiações. Sistema "KNAUF".
Parede simples (12,5+48+12,5)/625 (48) (1 anti-radiações RX + 1 Standard (A)), anti-radiações, de 73 mm de espessura total, com nível de qualidade do acabamento Q2, formado por uma estrutura simples de perfis de chapa de aço galvanizado de 48 mm de largura, com fita de chumbo adesiva, à base de montantes (elementos verticais) separados 625 mm entre si, com disposição normal "N" e canais (elementos horizontais), à qual aparafusam-se duas placas no total (uma placa tipo anti-radiações RX numa face e uma placa tipo Standard (A) na outra face, todas de 12,5 mm de espessura). Inclusive fita acústica de dilatação autocolante "KNAUF", parafusos para a fixação das placas; fita de papel com reforço metálico "KNAUF" e massa de juntas Uniflott GLS "KNAUF". O preço inclui a resolução de encontros e pontos singulares, mas não inclui o isolamento a colocar entre os montantes.
Unitário |  | Ud |  | Descrição |  | Rend. |  | Preço unitário | Importância
mt12pck020b |  | m |  | Fita acústica de dilatação, autocolante, de espuma de poliuretano de células fechadas "KNAUF", de 3,2 mm de espessura e 50 mm de largura, resistência térmica 0,10 m²°C/W, condutibilidade térmica 0,032 W/(m°C). |  | 1.2 |  | 0.25 | 0.3
mt12ark020b |  | m |  | Fita de chumbo adesiva anti-radiações RX "KNAUF", de 50 mm de largura e 2 mm de espessura. |  | 1.2 |  | 12.1 | 14.52
mt12pfk020b |  | m |  | Canal 48/30 "KNAUF" de aço galvanizado, segundo EN 14195. |  | 0.7 |  | 1.35 | 0.95
mt12pfk010b |  | m |  | Montante 48/35 "KNAUF" de aço galvanizado, segundo EN 14195. |  | 1.91 |  | 1.63 | 3.11
mt12ark010d |  | m² |  | Placa anti-radiações RX 12,5+2,0 mm "KNAUF" formada por uma placa de gesso laminado DF / EN 520 - 625 / 2600 / 12,5, corta-fogo, revestida numa das suas faces com uma lâmina de cartão e outra de chumbo de 2 mm, segundo EN 14190; Euroclasse A2-s1, d0 de reacção ao fogo, segundo NP EN 13501-1. |  | 1.05 |  | 219.42 | 230.39
mt12ppk010aa |  | m² |  | Placa de gesso laminado A / EN 520 - 1200 / comprimento / 12,5 / com os bordos longitudinais afinados, Standard "KNAUF"; Euroclasse A2-s1, d0 de reacção ao fogo, segundo NP EN 13501-1. |  | 1.05 |  | 4.13 | 4.34
mt12ptk010cc |  | Ud |  | Parafuso autoperfurante TN "KNAUF" 3,5x25. |  | 14 |  | 0.01 | 0.14
mt12psg220 |  | Ud |  | Fixação composta por bucha e parafuso 5x27. |  | 1.6 |  | 0.06 | 0.1
mt12pik020n |  | kg |  | Massa de juntas Uniflott GLS "KNAUF", de presa normal (45 minutos), intervalo de temperatura de trabalho de 10 a 30°C, para aplicação manual sem fita de juntas, segundo EN 13963. |  | 0.606 |  | 0.22 | 0.13
mt12pck010d |  | m |  | Fita de papel com reforço metálico "KNAUF" de 52 mm de largura, segundo NP EN 14353. |  | 0.3 |  | 0.42 | 0.13
mo053 |  | h |  | Oficial de 1ª montador de pré-fabricados interiores. |  | 0.265 |  | 23.31 | 6.18
mo100 |  | h |  | Ajudante de montador de pré-fabricados interiores. |  | 0.265 |  | 22.13 | 5.86
|  | % |  | Custos directos complementares |  | 2 |  | 266.15 | 5.32
Custo de manutenção decenal: 13,57€ nos primeiros 10 anos. | [7 empty] | Total: | 271.47
Referência e título da norma |  |  |  |  | Aplicabilidade(a) |  | Obrigatoriedade(b) |  |  | Sistema(c)
EN 14195:2005 |  |  |  |  | 112006 |  | 112007 |  |  | 3/4
Elementos de armação metálica para sistemas em placas de gesso — Definições, requisitos e métodos de ensaio
EN 14195:2005/AC:2006 |  |  |  |  | 112007 |  | 112007
EN 520:2004+A1:2009 |  |  |  |  | 162010 |  | 1122010 |  |  | 3/4
Placas de gesso — Definições, requisitos e métodos de ensaio
EN 13963:2005 |  |  |  |  | 132006 |  | 132007 |  |  | 3/4
Materiais de vedação para placas de gesso — Definições, requisitos e métodos de ensaio
EN 13963:2005/AC:2006 |  |  |  |  | 112007 |  | 112007
EN 14353:2007+A1:2010 |  |  |  |  | 1112010 |  | 1112010 |  |  | 3/4
Cantoneiras e perfis metálicos para utilização em placas de gesso — Definições, requisitos e métodos de ensaio
(a) Data de entrada em aplicação da norma harmonizada
(b) Data final do período de coexistência
(c) Sistema de avaliação e verificação da regularidade do desempenho