## Folha 1
FBY023 | m² |  | Parede de placas de gesso laminado, de altas prestações acústicas. Sistema "KNAUF".
Parede simples W111.es Silentboard "KNAUF" (12,5+50+12,5)/417 (50) LM - (2 Silentboard (DFR) BV), de altas prestações acústicas, de 75 mm de espessura total, com nível de qualidade do acabamento Q2, formado por uma estrutura simples de perfis de chapa de aço galvanizado de 50 mm de largura, à base de montantes (elementos verticais) separados 417 mm entre si, com disposição normal "N" e canais (elementos horizontais), à qual aparafusam-se duas placas no total (uma placa tipo Silentboard (DFR) BV em cada face, de 12,5 mm de espessura cada placa); isolamento sonoro através de painel semi-rígido de lã mineral, espessura 45 mm, segundo EN 13162, na alma. Inclusive fita acústica de dilatação autocolante "KNAUF"; parafusos para a fixação das placas; fita de papel com reforço metálico "KNAUF" e massa de presa em pó Unik Hydro 1H "KNAUF", fita microperfurada de papel "KNAUF". O preço inclui a resolução de encontros e pontos singulares.
Unitário |  | Ud |  | Descrição |  | Rend. |  | Preço unitário | Importância
mt12pck020b |  | m |  | Fita acústica de dilatação, autocolante, de espuma de poliuretano de células fechadas "KNAUF", de 3,2 mm de espessura e 50 mm de largura, resistência térmica 0,10 m²°C/W, condutibilidade térmica 0,032 W/(m°C). |  | 1.2 |  | 0.25 | 0.3
mt12pfk020h |  | m |  | Canal 50/40 "KNAUF" de aço galvanizado, segundo EN 14195. |  | 0.7 |  | 2.34 | 1.64
mt12pfk010h |  | m |  | Montante 50/50 "KNAUF" de aço galvanizado, segundo EN 14195. |  | 2.75 |  | 2.68 | 7.37
mt16lra060b |  | m² |  | Painel semi-rígido de lã mineral, espessura 45 mm, segundo EN 13162, Euroclasse A1 de reacção ao fogo segundo NP EN 13501-1 e factor de resistência à difusão do vapor de água 1. |  | 1.05 |  | 5.74 | 6.03
mt12ppk010la |  | m² |  | Placa de gesso laminado DFR / EN 520 - 625 / comprimento / 12,5 / com os bordos longitudinais semi-arredondados afinados, Silentboard BV "KNAUF"; Euroclasse A2-s1, d0 de reacção ao fogo, segundo NP EN 13501-1. |  | 2.1 |  | 22.79 | 47.86
mt12ptk040a |  | Ud |  | Parafuso autoperfurante Diamant XTN "KNAUF" 3,9x23. |  | 38 |  | 0.02 | 0.76
mt12psg220 |  | Ud |  | Fixação composta por bucha e parafuso 5x27. |  | 1.6 |  | 0.06 | 0.1
mt12pik012jq |  | kg |  | Massa de presa em pó Unik Hydro 1H "KNAUF", de presa normal (60 minutos), com aditivo hidrófugo; Euroclasse A2-s1, d0 de reacção ao fogo, segundo NP EN 13501-1, intervalo de temperatura de trabalho de 5 a 30°C, para aplicação manual com fita de juntas, segundo EN 13963. |  | 1.01 |  | 0.94 | 0.95
mt12pck010a |  | m |  | Fita microperfurada de papel "KNAUF" de 50 mm de largura, segundo EN 13963. |  | 3.2 |  | 0.04 | 0.13
mt12pck010d |  | m |  | Fita de papel com reforço metálico "KNAUF" de 52 mm de largura, segundo NP EN 14353. |  | 0.3 |  | 0.42 | 0.13
mo053 |  | h |  | Oficial de 1ª montador de pré-fabricados interiores. |  | 0.337 |  | 23.31 | 7.86
mo100 |  | h |  | Ajudante de montador de pré-fabricados interiores. |  | 0.337 |  | 22.13 | 7.46
|  | % |  | Custos directos complementares |  | 2 |  | 80.59 | 1.61
Custo de manutenção decenal: 4,11€ nos primeiros 10 anos. | [7 empty] | Total: | 82.2
Referência e título da norma |  |  |  |  | Aplicabilidade(a) |  | Obrigatoriedade(b) |  |  | Sistema(c)
EN 14195:2005 |  |  |  |  | 112006 |  | 112007 |  |  | 3/4
Elementos de armação metálica para sistemas em placas de gesso — Definições, requisitos e métodos de ensaio
EN 14195:2005/AC:2006 |  |  |  |  | 112007 |  | 112007
EN 13162:2012+A1:2015 |  |  |  |  | 1072020 |  | 1072020 |  |  | 1/3/4
Produtos de isolamento térmico para aplicação em edifícios — Produtos manufaturados de lã mineral (MW) — Especificação
EN 520:2004+A1:2009 |  |  |  |  | 162010 |  | 1122010 |  |  | 3/4
Placas de gesso — Definições, requisitos e métodos de ensaio
EN 13963:2005 |  |  |  |  | 132006 |  | 132007 |  |  | 3/4
Materiais de vedação para placas de gesso — Definições, requisitos e métodos de ensaio
EN 13963:2005/AC:2006 |  |  |  |  | 112007 |  | 112007
EN 14353:2007+A1:2010 |  |  |  |  | 1112010 |  | 1112010 |  |  | 3/4
Cantoneiras e perfis metálicos para utilização em placas de gesso — Definições, requisitos e métodos de ensaio
(a) Data de entrada em aplicação da norma harmonizada
(b) Data final do período de coexistência
(c) Sistema de avaliação e verificação da regularidade do desempenho