## Folha 1
MBH010 | m² | Base de betão.
Base de betão com adição de fibras de 15 cm de espessura, com juntas, realizada com betão C25/30 (XC1(P); D12; S3; Cl 0,4) fabricado em central, com um conteúdo de fibras sem função estrutural, fibras de vidro resistentes aos álcalis (AR) de 2 kg/m³ e de fibras com função estrutural, fibras poliméricas bicomponente de 3 kg/m³, espalhamento e vibração manual, através de régua vibradora, com acabamento com pré-execução de mestras e nivelado, para o uso posterior como suporte de pavimento; apoiada sobre camada base existente. O preço não inclui a camada base.
Unitário |  |  | Ud | Descrição | Rend. | Preço unitário | Importância
mt08fic020b |  |  | kg | Fibras de vidro resistentes aos álcalis (AR), com um conteúdo mínimo de zircónio de 17,1%, de 13 mm de comprimento e 13,5 microns de diâmetro, com 100 filamentos por fio unidos entre si com adesivo, limite elástico 74000 N/mm², resistência à tracção 1620 MPa, para prevenir fissuras por retracção em elementos de betão, segundo NP EN 15422. | 0.3 | 8.92 | 2.68
mt08fic010b |  |  | kg | Fibras poliméricas bicomponente, de 58 mm de comprimento e 0,67 mm de diâmetro, resistência à tracção 640 MPa, módulo de elasticidade 10000 N/mm², elaboradas para evitar o afloramento de pontas na superfície durante os processos de afagamento e polimento, classe 2 segundo NP EN 14889-2. | 0.3 | 6.94 | 2.08
mt10haf020bgngc |  |  | m³ | Betão C25/30 (XC1(P); D12; S3; Cl 0,4), fabricado em central, segundo NP EN 206. | 0.158 | 84.88 | 13.41
mq06vib020 |  |  | h | Régua vibradora de 3 m. | 0.095 | 5.33 | 0.51
mo041 |  |  | h | Oficial de 1ª construção de obra civil. | 0.048 | 22.68 | 1.09
mo087 |  |  | h | Ajudante de construção de obra civil. | 0.048 | 22.13 | 1.06
|  |  | % | Custos directos complementares | 2 | 20.83 | 0.42
Custo de manutenção decenal: 1,49€ nos primeiros 10 anos. | [5 empty] | Total: | 21.25