## Folha 1
MPA030 | m² |  | Pavimento em paralelepípedos de pedra natural.
Pavimento de paralelepípedos de pedra natural, em exteriores, realizado sobre pavimento com tráfego de categoria C3 (ruas comerciais de escassa actividade, menos de 15 veículos pesados por dia) e categoria do solo de fundação E1 (5 <= CBR < 10), composto por base flexível de tout-venant natural, de 30 cm de espessura, com espalhamento e compactação em 100% do Proctor Modificado, através da colocação flexível, com um grau de complexidade do aparelho baixo, de paralelepípedos de granito Branco Berrocal, de 8x8x5 cm, com acabamento flamejado na face à vista e serrado nas outras faces, sobre uma camada de areia de granulometria compreendida entre 0,5 e 5 mm, deixando entre eles uma junta de separação de entre 2 e 3 mm, para o seu posterior enchimento com areia natural, fina e seca, de 2 mm de tamanho máximo; e vibração do pavimento com placa vibratória de condução manual.
Unitário |  | Ud |  | Descrição | Rend. | Preço unitário | Importância
mt01zah010a |  | t |  | Tout-venant natural calcário. | 0.345 | 10.22 | 3.53
mt01arp021c |  | m³ |  | Areia de granulometria compreendida entre 0,5 e 5 mm, não contendo mais de 3% de matéria orgânica e argila. Ter-se-á em conta o especificado em NP 1380 sobre a friabilidade e em NP EN 1097-2 sobre a resistência à fragmentação da areia. | 0.055 | 24.52 | 1.35
mt18apn010aa |  | m² |  | Paralelepípedo de granito Branco Berrocal, 8x8x5 cm, com acabamento flamejado na face à vista e serrado nas outras faces. | 1.05 | 45.78 | 48.07
mt01arp020a |  | kg |  | Areia natural, fina e seca, de 2 mm de tamanho máximo, isenta de sais prejudiciais, fornecida em sacos. | 1 | 0.36 | 0.36
mq01mot010a |  | h |  | Motoniveladora de 141 kW. | 0.012 | 77.41 | 0.93
mq02rov010i |  | h |  | Compactador monocilíndrico vibrante auto-propulsado, de 129 kW, de 16,2 t, largura de trabalho 213,4 cm. | 0.02 | 71.16 | 1.42
mq02cia020j |  | h |  | Camião cisterna, de 8 m³ de capacidade. | 0.008 | 121.25 | 0.97
mq02rod010a |  | h |  | Placa vibratória de condução manual, de 170 kg, largura de trabalho 50 cm, reversível. | 0.33 | 4.85 | 1.6
mq06hor010 |  | h |  | Betoneira eléctrica com uma capacidade de amassadura de 160 l. | 0.006 | 3.52 | 0.02
mo041 |  | h |  | Oficial de 1ª construção de obra civil. | 0.275 | 22.68 | 6.24
mo087 |  | h |  | Ajudante de construção de obra civil. | 0.308 | 22.13 | 6.82
|  | % |  | Custos directos complementares | 2 | 71.31 | 1.43
Custo de manutenção decenal: 3,64€ nos primeiros 10 anos. | [5 empty] | Total: | 72.74