## Folha 1
MPH010 | m² | Pavimento de ladrilhos de betão.
Pavimento de lajetas de betão para exteriores, acabamento baixo-relevo sem polir, resistência à flexão T, carga de ruptura 7, resistência ao desgaste I, 20x20x4 cm, cinzento, para utilização pública em exteriores em zona de parques e jardins, colocadas com maceta sobre argamassa. O preço não inclui a base de apoio.
Unitário |  | Ud | Descrição |  | Rend. |  | Preço unitário | Importância
mt09mor010c |  | m³ | Argamassa de cimento CEM II/B-L 32,5 N tipo M-5, confeccionada em obra com 230 kg/m³ de cimento e uma proporção em volume 1/6. |  | 0.03 |  | 117.8 | 3.53
mt08cem011a |  | kg | Cimento Portland CEM II/B-L 32,5 R, cor cinzento, em sacos, segundo NP EN 197-1. |  | 1 |  | 0.1 | 0.1
mt18bhd010gaja |  | m² | Lajeta de betão para exteriores, acabamento superficial da face à vista: baixo-relevo sem polir, classe resistente à flexão T, classe resistente segundo a carga de ruptura 7, classe de desgaste por abrasão I, formato nominal 20x20x4 cm, cor cinzento, segundo NP EN 1339, com resistência ao deslizamento/resvalamento (índice USRV) > 45. |  | 1.05 |  | 11.75 | 12.34
mt01arp020a |  | kg | Areia natural, fina e seca, de 2 mm de tamanho máximo, isenta de sais prejudiciais, fornecida em sacos. |  | 1 |  | 0.36 | 0.36
mo041 |  | h | Oficial de 1ª construção de obra civil. |  | 0.33 |  | 22.68 | 7.48
mo087 |  | h | Ajudante de construção de obra civil. |  | 0.33 |  | 22.13 | 7.3
mo023 |  | h | Oficial de 1ª ladrilhador. |  | 0.33 |  | 22.68 | 7.48
mo061 |  | h | Ajudante de ladrilhador. |  | 0.33 |  | 22.13 | 7.3
|  | % | Custos directos complementares |  | 2 |  | 45.89 | 0.92
Custo de manutenção decenal: 4,21€ nos primeiros 10 anos. | [6 empty] | Total: | 46.81
Referência e título da norma |  |  |  | Aplicabilidade(a) |  | Obrigatoriedade(b) |  |  | Sistema(c)
EN 197-1:2011 |  |  |  | 172012 |  | 172013 |  |  | 1+
Cimento — Parte 1: Composição, especificações e critérios de conformidade para cimentos correntes
EN 1339:2003 |  |  |  | 132004 |  | 132005 |  |  | 4
Lajetas prefabricadas de betão — Requisitos e métodos de ensaio
EN 1339:2003/AC:2006 |  |  |  | 112007 |  | 112007
(a) Data de entrada em aplicação da norma harmonizada
(b) Data final do período de coexistência
(c) Sistema de avaliação e verificação da regularidade do desempenho