## Folha 1
CCP052 | m |  | Lintel de painéis de paredes moldadas.
Lintel de betão armado para painéis de paredes moldadas, de 60x100 cm, realizada com betão C25/30 (XC1(P); D12; S3; Cl 0,4) preparado em obra, e betonagem com meios manuais, e aço A400 NR, com uma quantidade aproximada de 65 kg/m; montagem e desmontagem do sistema de cofragem recuperável metálica. Incluindo arame de atar, separadores, armaduras de arranque para pilares que arrancam desde o lintel e líquido descofrante, para evitar a aderência do betão à cofragem. O preço inclui a elaboração da armadura (corte, dobragem e moldagem de elementos) em fábrica e a montagem no lugar definitivo da sua colocação em obra.
Unitário |  | Ud |  | Descrição | Rend. | Preço unitário | Importância
mt08eme040 |  | m² |  | Painéis metálicos de várias dimensões, para cofragem de elementos de betão. | 0.01 | 52 | 0.52
mt50spa052b |  | m |  | Pranchão de madeira de pinho, de 20x7,2 cm. | 0.04 | 6.32 | 0.25
mt50spa081a |  | Ud |  | Escora metálica telescópica, até 3 m de altura. | 0.026 | 19.25 | 0.5
mt08eme051a |  | m |  | Fita de aço galvanizado, para cofragem metálica. | 0.2 | 0.29 | 0.06
mt08var050 |  | kg |  | Arame galvanizado para atar, de 1,30 mm de diâmetro. | 0.62 | 1.5 | 0.93
mt08var060 |  | kg |  | Pregos de aço de 20x100 mm. | 0.2 | 8.75 | 1.75
mt08dba010d |  | l |  | Agente desmoldante, à base de óleos especiais, emulsionante em água, para cofragens metálicas, fenólicas ou de madeira. | 0.06 | 1.8 | 0.11
mt07aco020c |  | Ud |  | Separador homologado para vigas. | 3 | 0.09 | 0.27
mt07aco040b |  | kg |  | Armadura elaborada em fábrica com aço em varões nervurados, A400 NR, de vários diâmetros. | 65 | 1.71 | 111.15
mt08aaa010a |  | m³ |  | Água. | 0.074 | 1.5 | 0.11
mt01arg000k |  | m³ |  | Areia crivada. | 0.327 | 17 | 5.56
mt01arg001kd |  | m³ |  | Agregado grosso homogeneizado, de tamanho máximo 12 mm. | 0.584 | 25 | 14.6
mt08cem000k |  | kg |  | Cimento cinzento em sacos. | 258.048 | 0.1 | 25.8
mq06hor010 |  | h |  | Betoneira eléctrica com uma capacidade de amassadura de 160 l. | 0.378 | 3.45 | 1.3
mo044 |  | h |  | Oficial de 1ª cofrador. | 0.6 | 23.64 | 14.18
mo091 |  | h |  | Ajudante de cofrador. | 0.8 | 23.07 | 18.46
mo043 |  | h |  | Oficial de 1ª armador de ferro. | 0.26 | 23.64 | 6.15
mo090 |  | h |  | Ajudante de armador de ferro. | 0.26 | 23.07 | 6
mo113 |  | h |  | Operário não qualificado construção. | 0.662 | 21.45 | 14.2
mo112 |  | h |  | Operário especializado construção. | 0.693 | 21.98 | 15.23
mo045 |  | h |  | Oficial de 1ª estruturista, em trabalhos de betonagem. | 0.21 | 23.64 | 4.96
mo092 |  | h |  | Ajudante de estruturista, em trabalhos de betonagem. | 0.84 | 23.07 | 19.38
|  | % |  | Custos directos complementares | 2 | 261.47 | 5.23
Custo de manutenção decenal: 8,00€ nos primeiros 10 anos. | [5 empty] | Total: | 266.7