## Folha 1
ECM020 | m³ | Muro de pedra de cantaria.
Muro de carga de cantaria realizado com peças trabalhadas de piedra de calcário com acabamento flamejado na face à vista, com ambas faces trabalhadas em oficina, assentes umas sobre as outras com argamassa de cal industrial, cor Blanco, M-15, fornecida em sacos, em muros até 50 cm de espessura.
Unitário |  | Ud | Descrição |  | Rend. |  | Preço unitário | Importância
mt06pil010b |  | m³ | Pedra de calcário para alvenaria de cantaria, realizada com blocos: pedras trabalhadas em forma de paralelepípedo e dimensões máximas aproximadas de 40x22x18 cm. |  | 1.05 |  | 589.01 | 618.46
mt08aaa010a |  | m³ | Água. |  | 0.068 |  | 1.5 | 0.1
mt09mcu010aLh |  | t | Argamassa industrial para alvenaria, de cal, cor Blanco, categoria M-15 (resistência à compressão 15 N/mm²), composta de cal hidráulica natural, tipo NHL 5, segundo NP EN 459-1 e inertes siliciosos seleccionados, fornecida em sacos, segundo EN 998-2. |  | 0.376 |  | 368.6 | 138.59
mo022 |  | h | Oficial de 1ª colocador de pedra natural. |  | 7.11 |  | 22.68 | 161.25
mo060 |  | h | Ajudante de colocador de pedra natural. |  | 8.11 |  | 22.13 | 179.47
|  | % | Custos directos complementares |  | 2 |  | 1097.87 | 21.96
Custo de manutenção decenal: 89,59€ nos primeiros 10 anos. | [6 empty] | Total: | 1119.83
Referência e título da norma |  |  |  | Aplicabilidade(a) |  | Obrigatoriedade(b) |  |  | Sistema(c)
EN 998-2:2016 |  |  |  | 1182020 |  | 1182020 |  |  | 2+/4
Especificação de argamassas para alvenaria — Parte 2: Argamassas de assentamento
(a) Data de entrada em aplicação da norma harmonizada
(b) Data final do período de coexistência
(c) Sistema de avaliação e verificação da regularidade do desempenho