## Folha 1
EHR010 | m² | Laje fungiforme com molde perdido.
Laje fungiforme de betão armado com molde perdido, horizontal, com 15% de zonas maciças, com altura livre de piso de até 3 m, altura total 46= 40+6 cm, realizada com betão C30/37 (XC4(P) + XD1(P)+ XF2(P); D12; S3; Cl 0,4) fabricado em central, e betonagem com grua, volume 0,258 m³/m², e aço A400 NR em zona de maciços de pilares, nervuras e vigas de bordadura, quantidade 19 kg/m²; nervuras de betão "in situ" de 10 cm de espessura, entre-eixo 80 cm; bloco de betão leve com argila expandida, para laje fungiforme, 70x23x40 cm; camada de compressão de 6 cm de espessura, com armadura de distribuição formada por malha electrossoldada AR42 100x300 mm de aço A500 EL; montagem e desmontagem de sistema de cofragem contínuo, com acabamento para revestir, formado por: superfície cofrante de painéis de madeira tratada, reforçados com varões e perfis, amortizáveis em 25 utilizações; estrutura suporte horizontal de travessas metálicas e acessórios de montagem, amortizáveis em 150 utilizações e estrutura suporte vertical de escoras metálicas, amortizáveis em 150 utilizações. Inclusive arame de atar, separadores, líquido descofrante, para evitar a aderência do betão à cofragem e agente filmógeno, para a cura de betões e argamassas. O preço inclui a elaboração da armadura (corte, dobragem e moldagem de elementos) em fábrica e a montagem no lugar definitivo da sua colocação em obra, mas não inclui os pilares.
Unitário |  |  | Ud | Descrição | Rend. | Preço unitário | Importância
mt08eft030a |  |  | m² | Painel de madeira tratada, de 22 mm de espessura, reforçado com varões e perfis. | 0.044 | 45.5 | 2
mt08eva030 |  |  | m² | Estrutura suporte para cofragem recuperável, composta de: travessas metálicas e acessórios de montagem. | 0.007 | 102 | 0.71
mt50spa081a |  |  | Ud | Escora metálica telescópica, até 3 m de altura. | 0.027 | 19.25 | 0.52
mt08cim030b |  |  | m³ | Madeira de pinho. | 0.003 | 248.85 | 0.75
mt08var060 |  |  | kg | Pregos de aço de 20x100 mm. | 0.04 | 8.75 | 0.35
mt08dba010d |  |  | l | Agente desmoldante, à base de óleos especiais, emulsionante em água, para cofragens metálicas, fenólicas ou de madeira. | 0.03 | 1.8 | 0.05
mt07chp010e |  |  | Ud | Bloco de betão leve com argila expandida, para laje fungiforme, 70x23x40 cm. Inclusive peças especiais. | 4.244 | 1.72 | 7.3
mt07aco020g |  |  | Ud | Separador homologado para lajes fungiformes. | 1.2 | 0.06 | 0.07
mt07aco040b |  |  | kg | Armadura elaborada em fábrica com aço em varões nervurados, A400 NR, de vários diâmetros. | 19 | 1.71 | 32.49
mt08var050 |  |  | kg | Arame galvanizado para atar, de 1,30 mm de diâmetro. | 0.152 | 1.5 | 0.23
mt07ame020ddc |  |  | m² | Malha electrossoldada AR42 100x300 mm, com arames longitudinais de 4,2 mm de diâmetro e arames transversais de 4,2 mm de diâmetro, aço A500 EL. | 1.1 | 2.6 | 2.86
mt10haf020byiic |  |  | m³ | Betão C30/37 (XC4(P) + XD1(P) + XF2(P); D12; S3; Cl 0,4), fabricado em central, segundo NP EN 206. | 0.271 | 90.76 | 24.6
mt08cur020a |  |  | l | Agente filmógeno, para a cura de betões e argamassas. | 0.15 | 1.56 | 0.23
mo044 |  |  | h | Oficial de 1ª cofrador. | 0.55 | 23.64 | 13
mo091 |  |  | h | Ajudante de cofrador. | 0.53 | 23.07 | 12.23
mo043 |  |  | h | Oficial de 1ª armador de ferro. | 0.19 | 23.64 | 4.49
mo090 |  |  | h | Ajudante de armador de ferro. | 0.19 | 23.07 | 4.38
mo045 |  |  | h | Oficial de 1ª estruturista, em trabalhos de betonagem. | 0.058 | 23.64 | 1.37
mo092 |  |  | h | Ajudante de estruturista, em trabalhos de betonagem. | 0.235 | 23.07 | 5.42
|  |  | % | Custos directos complementares | 2 | 113.05 | 2.26
Custo de manutenção decenal: 5,77€ nos primeiros 10 anos. | [5 empty] | Total: | 115.31