## Folha 1
EHU005 | m² | Laje sanitária ventilada sobre murete de alvenaria.
Laje sanitária ventilada de betão armado, altura 15 = 12+3 cm, realizada com betão C40/50 (XC1(P); D12; S3; Cl 0,2) fabricado em central, e betonagem com grua, volume 0,084 m³/m², e aço A400 NR na zona de reforço de momentos negativos e conectores de vigotas e vigas de bordadura, quantidade 6 kg/m²; formada por: vigota pré-esforçada de secção em "T" invertido, com documento de homologação; abobadilha de betão, 48x12x20 cm, com documento de homologação; camada de compressão de 3 cm de espessura, com armadura de distribuição formada por malha electrossoldada AR42 100x300 mm de aço A500 EL, sobre murete de apoio de 80 cm de altura de tijolo cerâmico furado triplo, para revestir, 30x20x15 cm, com argamassa de cimento industrial, cor cinzento, M-5, fornecida a granel, acabado com tela asfáltica. Inclusive agente filmógeno, para a cura de betões e argamassas. O preço inclui a elaboração da armadura (corte, dobragem e moldagem de elementos) em fábrica e a montagem no lugar definitivo da sua colocação em obra.
Unitário |  |  | Ud | Descrição |  | Rend. |  | Preço unitário | Importância
mt04lpt010e |  |  | Ud | Tijolo cerâmico furado triplo, para revestir, 30x20x15 cm, para utilização em alvenaria protegida (peça P), densidade 650 kg/m³, segundo NP EN 771-1. |  | 9.45 |  | 0.39 | 3.69
mt08aaa010a |  |  | m³ | Água. |  | 0.004 |  | 1.5 | 0.01
mt09mif010cb |  |  | t | Argamassa industrial para alvenaria, de cimento, cor cinzento, categoria M-5 (resistência à compressão 5 N/mm²), fornecida a granel, segundo EN 998-2. |  | 0.024 |  | 50.2 | 1.2
mt14lba010g |  |  | m² | Membrana de betume modificado com elastómero SBS, LBM(SBS)-40-FP, de 3,5 mm de espessura, massa nominal 4 kg/m², com armadura de feltro de poliéster não tecido de 160 g/m², de superfície não protegida. Segundo EN 13707. |  | 0.84 |  | 6.93 | 5.82
mt08eft030a |  |  | m² | Painel de madeira tratada, de 22 mm de espessura, reforçado com varões e perfis. |  | 0.028 |  | 45.5 | 1.27
mt08cim030b |  |  | m³ | Madeira de pinho. |  | 0.003 |  | 248.85 | 0.75
mt08var060 |  |  | kg | Pregos de aço de 20x100 mm. |  | 0.04 |  | 8.75 | 0.35
mt08dba010d |  |  | l | Agente desmoldante, à base de óleos especiais, emulsionante em água, para cofragens metálicas, fenólicas ou de madeira. |  | 0.03 |  | 1.8 | 0.05
mt07bvp010a |  |  | Ud | Abobadilha de betão, 48x12x20 cm. Inclusive peças especiais. |  | 6.336 |  | 0.35 | 2.22
mt07vpt010 |  |  | m | Vigota pré-esforçada de secção em "T" invertido, segundo NP EN 15037-1. |  | 2.26 |  | 2.24 | 5.06
mt07aco040b |  |  | kg | Armadura elaborada em fábrica com aço em varões nervurados, A400 NR, de vários diâmetros. |  | 6 |  | 1.71 | 10.26
mt08var050 |  |  | kg | Arame galvanizado para atar, de 1,30 mm de diâmetro. |  | 0.06 |  | 1.5 | 0.09
mt07ame020ddc |  |  | m² | Malha electrossoldada AR42 100x300 mm, com arames longitudinais de 4,2 mm de diâmetro e arames transversais de 4,2 mm de diâmetro, aço A500 EL. |  | 1.1 |  | 2.6 | 2.86
mt10haf020bgnmc |  |  | m³ | Betão C40/50 (XC1(P); D12; S3; Cl 0,2), fabricado em central, segundo NP EN 206. |  | 0.088 |  | 106.54 | 9.38
mt08cur020a |  |  | l | Agente filmógeno, para a cura de betões e argamassas. |  | 0.15 |  | 1.56 | 0.23
mq06mms010 |  |  | h | Misturador contínuo com silo, para argamassa industrial em seco, fornecida a granel. |  | 0.09 |  | 1.94 | 0.17
mo021 |  |  | h | Oficial de 1ª construção em trabalhos auxiliares de pedreiro. |  | 0.36 |  | 22.68 | 8.16
mo114 |  |  | h | Operário não qualificado construção em trabalhos auxiliares de pedreiro. |  | 0.208 |  | 21.45 | 4.46
mo044 |  |  | h | Oficial de 1ª cofrador. |  | 0.226 |  | 23.64 | 5.34
mo091 |  |  | h | Ajudante de cofrador. |  | 0.222 |  | 23.07 | 5.12
mo043 |  |  | h | Oficial de 1ª armador de ferro. |  | 0.06 |  | 23.64 | 1.42
mo090 |  |  | h | Ajudante de armador de ferro. |  | 0.06 |  | 23.07 | 1.38
mo045 |  |  | h | Oficial de 1ª estruturista, em trabalhos de betonagem. |  | 0.027 |  | 23.64 | 0.64
mo092 |  |  | h | Ajudante de estruturista, em trabalhos de betonagem. |  | 0.105 |  | 23.07 | 2.42
|  |  | % | Custos directos complementares |  | 2 |  | 72.35 | 1.45
Custo de manutenção decenal: 2,95€ nos primeiros 10 anos. | [7 empty] | Total: | 73.8
Referência e título da norma |  |  |  |  | Aplicabilidade(a) |  | Obrigatoriedade(b) |  |  | Sistema(c)
EN 771-1:2011+A1:2015 |  |  |  |  | 1062020 |  | 1062020 |  |  | 2+/4
Especificações para unidades de alvenaria — Parte 1: Tijolos cerâmicos para alvenaria
EN 998-2:2016 |  |  |  |  | 1182020 |  | 1182020 |  |  | 2+/4
Especificação de argamassas para alvenaria — Parte 2: Argamassas de assentamento
EN 13707:2004+A2:2009 |  |  |  |  | 142010 |  | 1102010 |  |  | 1/2+/3/4
Membranas de impermeabilização f lexíveis — Membranas betuminosas ar madas para impermeabilização de coberturas — Definições e características
EN 15037-1:2008 |  |  |  |  | 112010 |  | 112011 |  |  | 2+
Produtos prefabricados de betão — Vigotas para pavimentos de vigotas e blocos de cofragem — Parte 1: Vigotas
(a) Data de entrada em aplicação da norma harmonizada
(b) Data final do período de coexistência
(c) Sistema de avaliação e verificação da regularidade do desempenho