## Folha 1
EHU006 | m² | Laje sanitária ventilada sobre viga de arranque.
Laje sanitária ventilada de betão armado, altura 15 = 12+3 cm, realizada com betão C30/37 (XC4(P) + XD1(P)+ XF2(P); D12; S3; Cl 0,4) fabricado em central, e betonagem com grua, volume 0,061 m³/m², e aço A500 NR na zona de reforço de momentos negativos e conectores de vigotas e vigas de bordadura, quantidade 6 kg/m²; formada por: vigota pré-esforçada de secção em "T" invertido, com documento de homologação; abobadilha de betão, 48x12x20 cm, com documento de homologação; camada de compressão de 3 cm de espessura, com armadura de distribuição formada por malha electrossoldada AR42 100x300 mm de aço A500 EL, sobre viga de arranque. Inclusive agente filmógeno, para a cura de betões e argamassas. O preço inclui a elaboração da armadura (corte, dobragem e moldagem de elementos) em fábrica e a montagem no lugar definitivo da sua colocação em obra. O preço não inclui a viga de arranque.
Unitário |  |  | Ud | Descrição |  | Rend. |  | Preço unitário | Importância
mt08aaa010a |  |  | m³ | Água. |  | 0.004 |  | 1.5 | 0.01
mt08eft030a |  |  | m² | Painel de madeira tratada, de 22 mm de espessura, reforçado com varões e perfis. |  | 0.028 |  | 45.5 | 1.27
mt08cim030b |  |  | m³ | Madeira de pinho. |  | 0.003 |  | 248.85 | 0.75
mt08var060 |  |  | kg | Pregos de aço de 20x100 mm. |  | 0.04 |  | 8.75 | 0.35
mt08dba010d |  |  | l | Agente desmoldante, à base de óleos especiais, emulsionante em água, para cofragens metálicas, fenólicas ou de madeira. |  | 0.03 |  | 1.8 | 0.05
mt07bvp010a |  |  | Ud | Abobadilha de betão, 48x12x20 cm. Inclusive peças especiais. |  | 6.336 |  | 0.35 | 2.22
mt07vpt010 |  |  | m | Vigota pré-esforçada de secção em "T" invertido, segundo NP EN 15037-1. |  | 2.26 |  | 2.24 | 5.06
mt07aco040c |  |  | kg | Armadura elaborada em fábrica com aço em varões nervurados, A500 NR, de vários diâmetros. |  | 6 |  | 1.73 | 10.38
mt08var050 |  |  | kg | Arame galvanizado para atar, de 1,30 mm de diâmetro. |  | 0.06 |  | 1.5 | 0.09
mt07ame020ddc |  |  | m² | Malha electrossoldada AR42 100x300 mm, com arames longitudinais de 4,2 mm de diâmetro e arames transversais de 4,2 mm de diâmetro, aço A500 EL. |  | 1.1 |  | 2.6 | 2.86
mt10haf020byiic |  |  | m³ | Betão C30/37 (XC4(P) + XD1(P) + XF2(P); D12; S3; Cl 0,4), fabricado em central, segundo NP EN 206. |  | 0.064 |  | 90.76 | 5.81
mt08cur020a |  |  | l | Agente filmógeno, para a cura de betões e argamassas. |  | 0.15 |  | 1.56 | 0.23
mo044 |  |  | h | Oficial de 1ª cofrador. |  | 0.226 |  | 23.64 | 5.34
mo091 |  |  | h | Ajudante de cofrador. |  | 0.222 |  | 23.07 | 5.12
mo043 |  |  | h | Oficial de 1ª armador de ferro. |  | 0.06 |  | 23.64 | 1.42
mo090 |  |  | h | Ajudante de armador de ferro. |  | 0.06 |  | 23.07 | 1.38
mo045 |  |  | h | Oficial de 1ª estruturista, em trabalhos de betonagem. |  | 0.02 |  | 23.64 | 0.47
mo092 |  |  | h | Ajudante de estruturista, em trabalhos de betonagem. |  | 0.076 |  | 23.07 | 1.75
|  |  | % | Custos directos complementares |  | 2 |  | 44.56 | 0.89
Custo de manutenção decenal: 1,82€ nos primeiros 10 anos. | [7 empty] | Total: | 45.45
Referência e título da norma |  |  |  |  | Aplicabilidade(a) |  | Obrigatoriedade(b) |  |  | Sistema(c)
EN 15037-1:2008 |  |  |  |  | 112010 |  | 112011 |  |  | 2+
Produtos prefabricados de betão — Vigotas para pavimentos de vigotas e blocos de cofragem — Parte 1: Vigotas
(a) Data de entrada em aplicação da norma harmonizada
(b) Data final do período de coexistência
(c) Sistema de avaliação e verificação da regularidade do desempenho