## Folha 1
EHU025 | m² | Laje aligeirada com nervuras "in situ".
Laje aligeirada de betão armado, horizontal, com altura livre de piso de até 3 m, altura 27 = 22+5 cm, realizado com betão C12/15 (X0(P); D12; S3; Cl 1,0) fabricado em central, e betonagem com grua com um volume total de betão de 0,116 m³/m², e aço A400 NR na zona de nervuras e vigas de bordadura, com uma quantidade total de 2 kg/m²; montagem e desmontagem de sistema de cofragem continuo, com acabamento para revestir, formado por: superfície cofrante de painéis de madeira tratada, reforçados com varões e perfis, amortizáveis em 25 utilizações, estrutura suporte horizontal de travessas metálicas e acessórios de montagem, amortizáveis em 150 utilizações e estrutura suporte vertical de escoras metálicas, amortizáveis em 150 utilizações; nervura "in situ" de 12 cm de largura; abobadilha de betão para nervuras "in situ", 60x20x22 cm, com documento de homologação; camada de compressão de 5 cm de espessura, com armadura de distribuição formada por malha electrossoldada AR42 100x300 mm de aço A500 EL. Inclusive agente filmógeno, para a cura de betões e argamassas. O preço inclui a elaboração da armadura (corte, dobragem e moldagem de elementos) em fábrica e a montagem no lugar definitivo da sua colocação em obra, mas não inclui os pilares nem as vigas.
Unitário |  |  | Ud | Descrição | Rend. | Preço unitário | Importância
mt08eft030a |  |  | m² | Painel de madeira tratada, de 22 mm de espessura, reforçado com varões e perfis. | 0.044 | 45.5 | 2
mt08eva030 |  |  | m² | Estrutura suporte para cofragem recuperável, composta de: travessas metálicas e acessórios de montagem. | 0.007 | 102 | 0.71
mt50spa081a |  |  | Ud | Escora metálica telescópica, até 3 m de altura. | 0.027 | 19.25 | 0.52
mt08cim030b |  |  | m³ | Madeira de pinho. | 0.003 | 248.85 | 0.75
mt08var060 |  |  | kg | Pregos de aço de 20x100 mm. | 0.04 | 8.75 | 0.35
mt08dba010d |  |  | l | Agente desmoldante, à base de óleos especiais, emulsionante em água, para cofragens metálicas, fenólicas ou de madeira. | 0.03 | 1.8 | 0.05
mt07bho020a |  |  | Ud | Abobadilha de betão para nervuras "in situ", 60x20x22 cm. Inclusive peças especiais. | 5.104 | 0.95 | 4.85
mt07aco020f |  |  | Ud | Separador homologado para nervuras "in situ" em lajes aligeiradas. | 1 | 0.06 | 0.06
mt07aco040b |  |  | kg | Armadura elaborada em fábrica com aço em varões nervurados, A400 NR, de vários diâmetros. | 2 | 1.71 | 3.42
mt08var050 |  |  | kg | Arame galvanizado para atar, de 1,30 mm de diâmetro. | 0.03 | 1.5 | 0.05
mt07ame020ddc |  |  | m² | Malha electrossoldada AR42 100x300 mm, com arames longitudinais de 4,2 mm de diâmetro e arames transversais de 4,2 mm de diâmetro, aço A500 EL. | 1.1 | 2.6 | 2.86
mt10haf020cNtac |  |  | m³ | Betão C12/15 (X0(P); D12; S3; Cl 1,0), fabricado em central, segundo NP EN 206. | 0.122 | 73 | 8.91
mt08cur020a |  |  | l | Agente filmógeno, para a cura de betões e argamassas. | 0.15 | 1.56 | 0.23
mo044 |  |  | h | Oficial de 1ª cofrador. | 0.56 | 23.64 | 13.24
mo091 |  |  | h | Ajudante de cofrador. | 0.55 | 23.07 | 12.69
mo043 |  |  | h | Oficial de 1ª armador de ferro. | 0.022 | 23.64 | 0.52
mo090 |  |  | h | Ajudante de armador de ferro. | 0.02 | 23.07 | 0.46
mo045 |  |  | h | Oficial de 1ª estruturista, em trabalhos de betonagem. | 0.029 | 23.64 | 0.69
mo092 |  |  | h | Ajudante de estruturista, em trabalhos de betonagem. | 0.114 | 23.07 | 2.63
|  |  | % | Custos directos complementares | 2 | 54.99 | 1.1
Custo de manutenção decenal: 3,93€ nos primeiros 10 anos. | [5 empty] | Total: | 56.09