## Folha 1
FAR040 | m² |  | Pano principal de fachada ventilada, de alvenaria de tijolo cerâmico térmico para revestir.
Pano principal de fachada ventilada, apoiado sobre a laje e faceado, de 29 cm de espessura, de alvenaria, de tijolo cerâmico térmico com encaixe macho-fêmea, 30x19x29 cm, para revestir, com juntas horizontais e verticais de 10 mm de espessura, junta refundada, assente com argamassa de cimento confeccionada em obra, com 250 kg/m³ de cimento, cor cinzento, dosificação 1:6, fornecida em sacos. Padieira de alvenaria armada de tijolos lintel cerâmicos térmicos, maciço de betão de enchimento, C25/30 (X0(P); D12; S3; Cl 0,4), preparado em obra; montagem e desmontagem de escoramento.
Unitário |  | Ud |  | Descrição |  | Rend. |  | Preço unitário | Importância
mt02btr020iL |  | Ud |  | Tijolo cerâmico térmico com encaixe macho-fêmea, 30x19x29 cm, para revestir, para utilização em alvenaria protegida (peça P), densidade 845 kg/m³; com o preço incrementado em 20% relativamente a peças especiais. Segundo NP EN 771-1. |  | 17 |  | 1.66 | 28.22
mt08aaa010a |  | m³ |  | Água. |  | 0.005 |  | 1.5 | 0.01
mt01arg005a |  | t |  | Areia de pedreira, para argamassa preparada em obra. |  | 0.037 |  | 18 | 0.67
mt08cem011a |  | kg |  | Cimento Portland CEM II/B-L 32,5 R, cor cinzento, em sacos, segundo NP EN 197-1. |  | 5.796 |  | 0.1 | 0.58
mt07aco040b |  | kg |  | Armadura elaborada em fábrica com aço em varões nervurados, A400 NR, de vários diâmetros. |  | 0.7 |  | 1.71 | 1.2
mt08cem000k |  | kg |  | Cimento cinzento em sacos. |  | 4.739 |  | 0.1 | 0.47
mt01arg000k |  | m³ |  | Areia crivada. |  | 0.006 |  | 17 | 0.1
mt01arg001kd |  | m³ |  | Agregado grosso homogeneizado, de tamanho máximo 12 mm. |  | 0.011 |  | 25 | 0.28
mt50spa050m |  | m³ |  | Pranchão de madeira de pinho, dimensões 20x7,2 cm. |  | 0.001 |  | 439.2 | 0.44
mt50spa081a |  | Ud |  | Escora metálica telescópica, até 3 m de altura. |  | 0.003 |  | 19.25 | 0.06
mt50spa101 |  | kg |  | Pregos de aço. |  | 0.011 |  | 1.87 | 0.02
mq06hor010 |  | h |  | Betoneira eléctrica com uma capacidade de amassadura de 160 l. |  | 0.016 |  | 3.45 | 0.06
mo021 |  | h |  | Oficial de 1ª construção em trabalhos auxiliares de pedreiro. |  | 0.545 |  | 22.68 | 12.36
mo114 |  | h |  | Operário não qualificado construção em trabalhos auxiliares de pedreiro. |  | 0.52 |  | 21.45 | 11.15
|  | % |  | Custos directos complementares |  | 3 |  | 55.62 | 1.67
Custo de manutenção decenal: 1,72€ nos primeiros 10 anos. | [7 empty] | Total: | 57.29
Referência e título da norma |  |  |  |  | Aplicabilidade(a) |  | Obrigatoriedade(b) |  |  | Sistema(c)
EN 771-1:2011+A1:2015 |  |  |  |  | 1062020 |  | 1062020 |  |  | 2+/4
Especificações para unidades de alvenaria — Parte 1: Tijolos cerâmicos para alvenaria
EN 197-1:2011 |  |  |  |  | 172012 |  | 172013 |  |  | 1+
Cimento — Parte 1: Composição, especificações e critérios de conformidade para cimentos correntes
(a) Data de entrada em aplicação da norma harmonizada
(b) Data final do período de coexistência
(c) Sistema de avaliação e verificação da regularidade do desempenho