## Folha 1
FAV010 | m² |  | Revestimento exterior de fachada ventilada, de painéis de madeira e cimento.
Revestimento exterior de fachada ventilada, de painéis de madeira e cimento, de 2600x1250 mm e 10 mm de espessura, cor cinzento, condutibilidade térmica 0,22 W/(m°C) e Euroclasse B-s1, d0 de reacção ao fogo, segundo NP EN 13501-1, acabamento envernizado através da aplicação de duas demãos de verniz de água, incolor, acabamento brilhante; colocação através do sistema de ancoragem oculto de grampo, sobre subestrutura suporte de liga de alumínio EN AW-6063 T5. Inclusive tira-fundos e ancoragens mecânicas de expansão de aço inoxidável A2, para a fixação da subestrutura suporte. O preço não inclui o isolamento térmico.
Unitário |  | Ud |  | Descrição |  | Rend. |  | Preço unitário | Importância
mt19sbg010a |  | m² |  | Subestrutura suporte, para a sustentação do revestimento exterior, regulável nos eixos vertical e horizontal, formada por perfis verticais em T e em L de alumínio extrudido de liga 6063 com tratamento térmico T5, acabamento lacado, cor preto, com marca de qualidade QUALICOAT classe SEASIDE com 60 microns de espessura mínima de película seca; esquadros de carga e esquadros de apoio; grampos com unha oculta de alumínio extrudido de liga 6063 com tratamento térmico T5, acabamento anodizado, cor prata natural com uma espessura mínima de 15 microns; com tira-fundos de aço inoxidável A2 e buchas de nylon para a fixação dos perfis ao pano principal e ancoragens mecânicas de expansão, de aço inoxidável A2 para a fixação dos perfis à laje. |  | 1 |  | 21.05 | 21.05
mt12vir010ab |  | m² |  | Painel de madeira e cimento, de 2600x1250 mm e 10 mm de espessura, cor cinzento, acabamento em bruto, condutibilidade térmica 0,22 W/(m°C) e Euroclasse B-s1, d0 de reacção ao fogo, segundo NP EN 13501-1; com o preço incrementado em 5% relativamente a peças especiais para a resolução de pontos singulares. Segundo NP EN 13986. |  | 1 |  | 15.27 | 15.27
mt27baj020a |  | l |  | Verniz aquoso para exterior, acabamento brilhante, à base de resinas acrílicas, inodoro, incolor, aplicada com trincha, rolo ou pistola. |  | 0.084 |  | 17.49 | 1.47
mo052 |  | h |  | Oficial de 1ª montador de sistemas de fachadas pré-fabricadas. |  | 0.84 |  | 23.31 | 19.58
mo099 |  | h |  | Ajudante de montador de sistemas de fachadas pré-fabricadas. |  | 0.84 |  | 22.13 | 18.59
mo038 |  | h |  | Oficial de 1ª pintor. |  | 0.2 |  | 22.68 | 4.54
mo076 |  | h |  | Ajudante de pintor. |  | 0.1 |  | 22.13 | 2.21
|  | % |  | Custos directos complementares |  | 2 |  | 82.71 | 1.65
Custo de manutenção decenal: 9,46€ nos primeiros 10 anos. | [7 empty] | Total: | 84.36
Referência e título da norma |  |  |  |  | Aplicabilidade(a) |  | Obrigatoriedade(b) |  |  | Sistema(c)
EN 13986:2004+A1:2015 |  |  |  |  | 13112000 |  | 13112000 |  |  | 1/2+/3/4
Painéis à base de madeira para uso na construção — Características, avaliação da conformidade e marcação
(a) Data de entrada em aplicação da norma harmonizada
(b) Data final do período de coexistência
(c) Sistema de avaliação e verificação da regularidade do desempenho