## Folha 1
FBR020 | m² | Parede de placas laminadas compactas de alta pressão (HPL). Sistema "FUNDERMAX".
Parede simples "FUNDERMAX", de 90 mm de espessura total, formada por uma estrutura de perfis de chapa de aço galvanizado de 70 mm de largura, à base de montantes (elementos verticais) separados 400 mm entre si, e canais (elementos horizontais), à qual se fixam as dois panos iguais de placas laminadas compactas de alta pressão (HPL) Max Compact FH F-Quality "FUNDERMAX", de 4100x1854 mm e 6 mm de espessura, acabamento Material, 0794 Patina Bronze, textura standard: FH, com o sistema sistema Colado Elástico de fixação oculta com cola. Inclusive fita acústica de dilatação autocolante; fixações para a ancoragem de canais e montantes metálicos; kit de complementos para a instalação das placas. O preço inclui a resolução de encontros e pontos singulares e as ajudas para a execução de roços para instalações, mas não inclui o isolamento a colocar entre os montantes.
Unitário |  |  | Ud | Descrição |  | Rend. |  | Preço unitário | Importância
mt12psg041c |  |  | m | Banda autocolante dessolidarizante de espuma de poliuretano de células fechadas, de 3,2 mm de espessura e 70 mm de largura, resistência térmica 0,10 m²°C/W, condutibilidade térmica 0,032 W/(m°C). |  | 1.2 |  | 0.33 | 0.4
mt12psg070d |  |  | m | Canal de perfil de aço galvanizado de 70 mm de largura, segundo EN 14195. |  | 0.95 |  | 1.63 | 1.55
mt12psg060d |  |  | m | Montante de perfil de aço galvanizado de 70 mm de largura, segundo EN 14195. |  | 3.5 |  | 2.01 | 7.04
mt12fmx110acP3 |  |  | m² | Placa laminada compacta de alta pressão (HPL) Max Compact FH F-Quality "FUNDERMAX", de 4100x1854 mm e 6 mm de espessura, acabamento Material, 0794 Patina Bronze, textura standard: FH, Euroclasse B-s2, d0 de reacção ao fogo, segundo NP EN 13501-1, à base de resinas termoendurecíveis acrílicas de poliuretano, reforçada de forma homogénea com fibras de madeira certificada FSC ou PEFC, com superfície decorativa não melamínica, tipo EDF segundo EN 438-2, para colocar mediante o sistema Colado Elástico de fixação oculta com adesivo. |  | 2.1 |  | 59.43 | 124.8
mt12fmx121a |  |  | Ud | Kit de complementos para a instalação do sistema de parede interior Colado elástico "FUNDERMAX". |  | 1 |  | 22.71 | 22.71
mo053 |  |  | h | Oficial de 1ª montador de pré-fabricados interiores. |  | 0.3 |  | 23.31 | 6.99
mo100 |  |  | h | Ajudante de montador de pré-fabricados interiores. |  | 0.3 |  | 22.13 | 6.64
|  |  | % | Custos directos complementares |  | 2 |  | 170.13 | 3.4
Custo de manutenção decenal: 6,94€ nos primeiros 10 anos. | [7 empty] | Total: | 173.53
Referência e título da norma |  |  |  |  | Aplicabilidade(a) |  | Obrigatoriedade(b) |  |  | Sistema(c)
EN 14195:2005 |  |  |  |  | 112006 |  | 112007 |  |  | 3/4
Elementos de armação metálica para sistemas em placas de gesso — Definições, requisitos e métodos de ensaio
EN 14195:2005/AC:2006 |  |  |  |  | 112007 |  | 112007
(a) Data de entrada em aplicação da norma harmonizada
(b) Data final do período de coexistência
(c) Sistema de avaliação e verificação da regularidade do desempenho