## Folha 1
FBY100 | m² | Parede de placas de gesso laminado e lã mineral. Catálogo ATEDY-AFELMA.
Parede simples de placas de gesso laminado e lã mineral, sistema PYL 78/600(48) LM, catálogo ATEDY-AFELMA, de 78 mm de espessura total, com nível de qualidade do acabamento standard (Q2), formado por uma estrutura autoportante de perfis metálicos de aço galvanizado de 48 mm de largura formada por montantes (elementos verticais) e canais (elementos horizontais), com uma separação entre montantes de 600 mm e uma disposição normal "N"; à qual se aparafusa uma placa de gesso laminado DFH1I / EN 520 - 1200 / comprimento / 15 / com os bordos longitudinais afinados, Diamant "KNAUF" em cada face e isolamento de painel semi-rígido de lã de rocha vulcânica Sonorock Plus "ROCKWOOL", segundo EN 13162, não revestido, de 40 mm de espessura, resistência térmica 1,2 m²°C/W, condutibilidade térmica 0,033 W/(m°C), colocado na alma. Inclusive fita acústica de dilatação, autocolante "KNAUF"; fixações para a ancoragem de canais e montantes metálicos; parafusos para a fixação das placas; massa e fita para o tratamento de juntas. O preço inclui a resolução de encontros e pontos singulares.
Unitário |  | Ud | Descrição |  | Rend. |  | Preço unitário | Importância
mt12pck020b |  | m | Fita acústica de dilatação, autocolante, de espuma de poliuretano de células fechadas "KNAUF", de 3,2 mm de espessura e 50 mm de largura, resistência térmica 0,10 m²°C/W, condutibilidade térmica 0,032 W/(m°C). |  | 1.2 |  | 0.25 | 0.3
mt12pfk020b |  | m | Canal 48/30 "KNAUF" de aço galvanizado, segundo EN 14195. |  | 0.7 |  | 1.35 | 0.95
mt12pfk010b |  | m | Montante 48/35 "KNAUF" de aço galvanizado, segundo EN 14195. |  | 2 |  | 1.63 | 3.26
mt16lrw030Bbl |  | m² | Painel semi-rígido de lã de rocha vulcânica Sonorock Plus "ROCKWOOL", segundo EN 13162, não revestido, de 40 mm de espessura, resistência térmica 1,2 m²°C/W, condutibilidade térmica 0,033 W/(m°C), Euroclasse A1 de reacção ao fogo segundo NP EN 13501-1, densidade 50 kg/m³, capacidade de absorção de água a curto prazo <=1 kg/m², calor específico 840 J/kgK e factor de resistência à difusão do vapor de água 1. |  | 1.05 |  | 7.7 | 8.09
mt12ppk010jb |  | m² | Placa de gesso laminado DFH1I / EN 520 - 1200 / comprimento / 15 / com os bordos longitudinais afinados, Diamant "KNAUF"; Euroclasse A2-s1, d0 de reacção ao fogo, segundo NP EN 13501-1. |  | 2.1 |  | 9.03 | 18.96
mt12ptk010cc |  | Ud | Parafuso autoperfurante TN "KNAUF" 3,5x25. |  | 29 |  | 0.01 | 0.29
mt12psg220 |  | Ud | Fixação composta por bucha e parafuso 5x27. |  | 1.6 |  | 0.06 | 0.1
mt12pck010a |  | m | Fita microperfurada de papel "KNAUF" de 50 mm de largura, segundo EN 13963. |  | 3.2 |  | 0.04 | 0.13
mt12pik015d |  | kg | Massa de colagem Perlfix "KNAUF", de presa rápida (30 minutos), Euroclasse A1 de reacção ao fogo, segundo NP EN 13501-1, intervalo de temperatura de trabalho de 5 a 30°C, para aplicação manual, segundo EN 13963. |  | 0.1 |  | 0.45 | 0.05
mt12pik010e |  | kg | Massa de juntas Jointfiller 24H "KNAUF", Euroclasse A2-s1, d0 de reacção ao fogo, segundo NP EN 13501-1, intervalo de temperatura de trabalho de 5 a 30°C, para aplicação manual com fita de juntas, segundo EN 13963. |  | 0.6 |  | 0.93 | 0.56
mo053 |  | h | Oficial de 1ª montador de pré-fabricados interiores. |  | 0.306 |  | 23.31 | 7.13
mo100 |  | h | Ajudante de montador de pré-fabricados interiores. |  | 0.306 |  | 22.13 | 6.77
|  | % | Custos directos complementares |  | 2 |  | 46.59 | 0.93
Custo de manutenção decenal: 2,38€ nos primeiros 10 anos. | [6 empty] | Total: | 47.52
Referência e título da norma |  |  |  | Aplicabilidade(a) |  | Obrigatoriedade(b) |  |  | Sistema(c)
EN 14195:2005 |  |  |  | 112006 |  | 112007 |  |  | 3/4
Elementos de armação metálica para sistemas em placas de gesso — Definições, requisitos e métodos de ensaio
EN 14195:2005/AC:2006 |  |  |  | 112007 |  | 112007
EN 13162:2012+A1:2015 |  |  |  | 1072020 |  | 1072020 |  |  | 1/3/4
Produtos de isolamento térmico para aplicação em edifícios — Produtos manufaturados de lã mineral (MW) — Especificação
EN 520:2004+A1:2009 |  |  |  | 162010 |  | 1122010 |  |  | 3/4
Placas de gesso — Definições, requisitos e métodos de ensaio
EN 13963:2005 |  |  |  | 132006 |  | 132007 |  |  | 3/4
Materiais de vedação para placas de gesso — Definições, requisitos e métodos de ensaio
EN 13963:2005/AC:2006 |  |  |  | 112007 |  | 112007
(a) Data de entrada em aplicação da norma harmonizada
(b) Data final do período de coexistência
(c) Sistema de avaliação e verificação da regularidade do desempenho