## Folha 1
FCB010 | m |  | Padieira de alvenaria armada de blocos lintel de betão, para revestir.
Padieira de 28 cm de espessura, de alvenaria armada de blocos lintel de betão, 50x20x28 cm, resistência normalizada R5 (5 N/mm²), para revestir, assentes com argamassa de cimento confeccionada em obra, com 250 kg/m³ de cimento, cor cinzento, dosificação 1:6, fornecida em sacos; com reforço de betão de enchimento, C16/20 (X0(P); D12; S3; Cl 1,0), preparado em obra, betonagem com meios manuais, e aço A400 NR, quantidade 4,3 kg/m; montagem e desmontagem de escoramento composto por 2 escoras metálicas telescópicas, amortizáveis em 150 utilizações e pranchas de madeira de pinho, amortizáveis em 10 utilizações. O preço inclui a elaboração da armadura (corte, dobragem e moldagem de elementos) em fábrica e a montagem no lugar definitivo da sua colocação em obra.
Unitário |  | Ud |  | Descrição |  | Rend. |  | Preço unitário | Importância
mt02bhg054m |  | Ud |  | Bloco lintel de betão, 50x20x28 cm, resistência normalizada R5 (5 N/mm²), para revestir. Segundo NP EN 771-3. |  | 2.1 |  | 1.15 | 2.42
mt01arg005a |  | t |  | Areia de pedreira, para argamassa preparada em obra. |  | 0.001 |  | 18 | 0.02
mt08aaa010a |  | m³ |  | Água. |  | 0.009 |  | 1.5 | 0.01
mt08cem011a |  | kg |  | Cimento Portland CEM II/B-L 32,5 R, cor cinzento, em sacos, segundo NP EN 197-1. |  | 4.788 |  | 0.1 | 0.48
mt07aco040b |  | kg |  | Armadura elaborada em fábrica com aço em varões nervurados, A400 NR, de vários diâmetros. |  | 4.3 |  | 1.71 | 7.35
mt08var050 |  | kg |  | Arame galvanizado para atar, de 1,30 mm de diâmetro. |  | 0.099 |  | 1.5 | 0.15
mt08cem000k |  | kg |  | Cimento cinzento em sacos. |  | 13.032 |  | 0.1 | 1.3
mt01arg000k |  | m³ |  | Areia crivada. |  | 0.025 |  | 17 | 0.43
mt01arg001kd |  | m³ |  | Agregado grosso homogeneizado, de tamanho máximo 12 mm. |  | 0.037 |  | 25 | 0.93
mt50spa050m |  | m³ |  | Pranchão de madeira de pinho, dimensões 20x7,2 cm. |  | 0.003 |  | 439.2 | 1.32
mt50spa101 |  | kg |  | Pregos de aço. |  | 0.05 |  | 1.87 | 0.09
mt50spa081a |  | Ud |  | Escora metálica telescópica, até 3 m de altura. |  | 0.013 |  | 19.25 | 0.25
mq06hor010 |  | h |  | Betoneira eléctrica com uma capacidade de amassadura de 160 l. |  | 0.039 |  | 3.45 | 0.13
mo021 |  | h |  | Oficial de 1ª construção em trabalhos auxiliares de pedreiro. |  | 0.32 |  | 22.68 | 7.26
mo114 |  | h |  | Operário não qualificado construção em trabalhos auxiliares de pedreiro. |  | 0.32 |  | 21.45 | 6.86
mo043 |  | h |  | Oficial de 1ª armador de ferro. |  | 0.073 |  | 23.64 | 1.73
mo090 |  | h |  | Ajudante de armador de ferro. |  | 0.073 |  | 23.07 | 1.68
|  | % |  | Custos directos complementares |  | 2 |  | 32.41 | 0.65
Custo de manutenção decenal: 0,99€ nos primeiros 10 anos. | [7 empty] | Total: | 33.06
Referência e título da norma |  |  |  |  | Aplicabilidade(a) |  | Obrigatoriedade(b) |  |  | Sistema(c)
EN 771-3:2011+A1:2015 |  |  |  |  | 1062020 |  | 1062020 |  |  | 2+/4
Especificações para unidades de alvenaria — Parte 3: Blocos de betão de agregados (densos e leves)
EN 197-1:2011 |  |  |  |  | 172012 |  | 172013 |  |  | 1+
Cimento — Parte 1: Composição, especificações e critérios de conformidade para cimentos correntes
(a) Data de entrada em aplicação da norma harmonizada
(b) Data final do período de coexistência
(c) Sistema de avaliação e verificação da regularidade do desempenho