## Folha 1
FCX030 | m | Padieira de alvenaria de tijolos cerâmicos face à vista com armadura treliçada.
Padieira de 10 cm de espessura, realizada com duas fiadas de tijolos cerâmicos face à vista perfurados clínquer, vermelho, 24x11,5x5 cm, assentes com argamassa de cimento e cal confeccionada em obra, com 250 kg/m³ de cimento, cor branca (com areia de mármore branco), dosificação 1:1:7, fornecida em sacos, com juntas horizontais e verticais de 10 mm de espessura, junta refundada; com armadura treliçada pré-fabricada de aço galvanizado a quente com recobrimento de resina epóxi, de 3,7 mm de diâmetro e de 75 mm de largura; escoramento através de escoras metálicas telescópicas e pranchões de madeira.
Unitário |  |  | Ud | Descrição |  | Rend. |  | Preço unitário | Importância
mt05cvk010a |  |  | Ud | Tijolo cerâmico face à vista perfurado clínquer, vermelho, 24x11,5x5 cm, para utilização em alvenaria não protegida (peça U), densidade 1300 kg/m³, segundo NP EN 771-1. |  | 8 |  | 0.3 | 2.4
mt08aaa010a |  |  | m³ | Água. |  | 0.004 |  | 1.5 | 0.01
mt01arg005b |  |  | t | Areia de mármore branco, para argamassa preparada em obra. |  | 0.002 |  | 115 | 0.23
mt08cem041k |  |  | kg | Cimento branco em sacos. |  | 0.362 |  | 0.15 | 0.05
mt08cal011a |  |  | kg | Cal aérea hidratada, tipo CL 90-S, segundo NP EN 459-1, em sacos. |  | 0.362 |  | 0.44 | 0.16
mt07aag010ebe |  |  | m | Armadura treliçada pré-fabricada de aço galvanizado a quente com recobrimento de resina epóxi, de 3,7 mm de diâmetro e 75 mm de largura, com dispositivos de separação, geometria desenhada para permitir a sobreposição e sistema de autocontrolo do operário (SAO). Segundo EN 845-3. |  | 2 |  | 2.41 | 4.82
mt50spa050m |  |  | m³ | Pranchão de madeira de pinho, dimensões 20x7,2 cm. |  | 0.003 |  | 439.2 | 1.32
mt50spa101 |  |  | kg | Pregos de aço. |  | 0.05 |  | 1.87 | 0.09
mt50spa081a |  |  | Ud | Escora metálica telescópica, até 3 m de altura. |  | 0.013 |  | 19.25 | 0.25
mq06hor010 |  |  | h | Betoneira eléctrica com uma capacidade de amassadura de 160 l. |  | 0.005 |  | 3.45 | 0.02
mo021 |  |  | h | Oficial de 1ª construção em trabalhos auxiliares de pedreiro. |  | 0.145 |  | 22.68 | 3.29
mo114 |  |  | h | Operário não qualificado construção em trabalhos auxiliares de pedreiro. |  | 0.113 |  | 21.45 | 2.42
|  |  | % | Custos directos complementares |  | 2 |  | 15.06 | 0.3
Custo de manutenção decenal: 0,46€ nos primeiros 10 anos. | [7 empty] | Total: | 15.36
Referência e título da norma |  |  |  |  | Aplicabilidade(a) |  | Obrigatoriedade(b) |  |  | Sistema(c)
EN 771-1:2011+A1:2015 |  |  |  |  | 1062020 |  | 1062020 |  |  | 2+/4
Especificações para unidades de alvenaria — Parte 1: Tijolos cerâmicos para alvenaria
EN 459-1:2010 |  |  |  |  | 162011 |  | 162012 |  |  | 2+
Cal de construção — Parte 1: Definições, especificações e critérios de conformidade
EN 845-3:2013+A1:2016 |  |  |  |  | 1032020 |  | 1032020 |  |  | 3
Especificação dos componentes acessórios para alvenar ia — Parte 3: Reforço de junta horizontal em malha de aço
(a) Data de entrada em aplicação da norma harmonizada
(b) Data final do período de coexistência
(c) Sistema de avaliação e verificação da regularidade do desempenho