## Folha 1
FFI030 | m² | Parede meeira simples, de alvenaria de tijolo cerâmico térmico para revestir.
Parede meeira simples, de 19 cm de espessura, de alvenaria de tijolo cerâmico térmico com encaixe macho-fêmea, 30x19x19 cm, para revestir, com juntas horizontais e verticais de 10 mm de espessura, junta refundada, assente com argamassa de cimento confeccionada em obra, com 250 kg/m³ de cimento, cor cinzento, dosificação 1:6, fornecida em sacos. Padieira de alvenaria armada de tijolos lintel cerâmicos térmicos, maciço de betão de enchimento, C25/30 (X0(P); D12; S3; Cl 0,4), preparado em obra; montagem e desmontagem de escoramento.
Unitário |  | Ud | Descrição |  | Rend. |  | Preço unitário | Importância
mt02btr020gp |  | Ud | Tijolo cerâmico térmico com encaixe macho-fêmea, 30x19x19 cm, para revestir, para utilização em alvenaria protegida (peça P), densidade 859 kg/m³; com o preço incrementado em 20% relativamente a peças especiais. Segundo NP EN 771-1. |  | 16.8 |  | 1.04 | 17.47
mt08aaa010a |  | m³ | Água. |  | 0.01 |  | 1.5 | 0.02
mt01arg005a |  | t | Areia de pedreira, para argamassa preparada em obra. |  | 0.024 |  | 18 | 0.43
mt08cem011a |  | kg | Cimento Portland CEM II/B-L 32,5 R, cor cinzento, em sacos, segundo NP EN 197-1. |  | 3.78 |  | 0.1 | 0.38
mt08cem000k |  | kg | Cimento cinzento em sacos. |  | 3.105 |  | 0.1 | 0.31
mt01arg000k |  | m³ | Areia crivada. |  | 0.004 |  | 17 | 0.07
mt01arg001kd |  | m³ | Agregado grosso homogeneizado, de tamanho máximo 12 mm. |  | 0.007 |  | 25 | 0.18
mq06hor010 |  | h | Betoneira eléctrica com uma capacidade de amassadura de 160 l. |  | 0.011 |  | 3.45 | 0.04
mo021 |  | h | Oficial de 1ª construção em trabalhos auxiliares de pedreiro. |  | 0.433 |  | 22.68 | 9.82
mo114 |  | h | Operário não qualificado construção em trabalhos auxiliares de pedreiro. |  | 0.366 |  | 21.45 | 7.85
|  | % | Custos directos complementares |  | 2 |  | 36.57 | 0.73
Custo de manutenção decenal: 1,87€ nos primeiros 10 anos. | [6 empty] | Total: | 37.3
Referência e título da norma |  |  |  | Aplicabilidade(a) |  | Obrigatoriedade(b) |  |  | Sistema(c)
EN 771-1:2011+A1:2015 |  |  |  | 1062020 |  | 1062020 |  |  | 2+/4
Especificações para unidades de alvenaria — Parte 1: Tijolos cerâmicos para alvenaria
EN 197-1:2011 |  |  |  | 172012 |  | 172013 |  |  | 1+
Cimento — Parte 1: Composição, especificações e critérios de conformidade para cimentos correntes
(a) Data de entrada em aplicação da norma harmonizada
(b) Data final do período de coexistência
(c) Sistema de avaliação e verificação da regularidade do desempenho