## Folha 1
FFI030 | m² | Parede meeira simples, de alvenaria de tijolo cerâmico térmico para revestir.
Parede meeira simples, de 14 cm de espessura, de alvenaria de tijolo cerâmico térmico com encaixe macho-fêmea, 30x19x14 cm, para revestir, com juntas horizontais e verticais de 10 mm de espessura, junta refundada, assente com argamassa de cimento industrial, cor cinzento, M-5, fornecida a granel. Padieira de alvenaria armada de tijolos lintel cerâmicos térmicos, maciço de betão de enchimento, C25/30 (X0(P); D12; S3; Cl 0,4), preparado em obra; montagem e desmontagem de escoramento.
Unitário |  | Ud | Descrição |  | Rend. |  | Preço unitário | Importância
mt02btr020fe |  | Ud | Tijolo cerâmico térmico com encaixe macho-fêmea, 30x19x14 cm, para revestir, para utilização em alvenaria protegida (peça P), densidade 938 kg/m³; com o preço incrementado em 20% relativamente a peças especiais. Segundo NP EN 771-1. |  | 16.8 |  | 0.83 | 13.94
mt08aaa010a |  | m³ | Água. |  | 0.01 |  | 1.5 | 0.02
mt09mif010cb |  | t | Argamassa industrial para alvenaria, de cimento, cor cinzento, categoria M-5 (resistência à compressão 5 N/mm²), fornecida a granel, segundo EN 998-2. |  | 0.021 |  | 50.2 | 1.05
mt08cem000k |  | kg | Cimento cinzento em sacos. |  | 2.288 |  | 0.1 | 0.23
mt01arg000k |  | m³ | Areia crivada. |  | 0.003 |  | 17 | 0.05
mt01arg001kd |  | m³ | Agregado grosso homogeneizado, de tamanho máximo 12 mm. |  | 0.005 |  | 25 | 0.13
mq06mms010 |  | h | Misturador contínuo com silo, para argamassa industrial em seco, fornecida a granel. |  | 0.079 |  | 1.94 | 0.15
mo021 |  | h | Oficial de 1ª construção em trabalhos auxiliares de pedreiro. |  | 0.377 |  | 22.68 | 8.55
mo114 |  | h | Operário não qualificado construção em trabalhos auxiliares de pedreiro. |  | 0.211 |  | 21.45 | 4.53
|  | % | Custos directos complementares |  | 2 |  | 28.65 | 0.57
Custo de manutenção decenal: 1,46€ nos primeiros 10 anos. | [6 empty] | Total: | 29.22
Referência e título da norma |  |  |  | Aplicabilidade(a) |  | Obrigatoriedade(b) |  |  | Sistema(c)
EN 771-1:2011+A1:2015 |  |  |  | 1062020 |  | 1062020 |  |  | 2+/4
Especificações para unidades de alvenaria — Parte 1: Tijolos cerâmicos para alvenaria
EN 998-2:2016 |  |  |  | 1182020 |  | 1182020 |  |  | 2+/4
Especificação de argamassas para alvenaria — Parte 2: Argamassas de assentamento
(a) Data de entrada em aplicação da norma harmonizada
(b) Data final do período de coexistência
(c) Sistema de avaliação e verificação da regularidade do desempenho