## Folha 1
FFQ040 | m² |  | Pano de parede divisória interior, de alvenaria de tijolo de betão para revestir.
Pano de parede divisória interior, de 12 cm de espessura, de alvenaria de tijolo de betão perfurado acústico, para revestir, 25x12x9,5 cm, com juntas horizontais e verticais de 10 mm de espessura, junta refundada, assente com argamassa de cimento confeccionada em obra, com 250 kg/m³ de cimento, cor cinzento, com aditivo plastificante-arejante, dosificação 1:6, fornecida em sacos.
Unitário |  | Ud |  | Descrição |  | Rend. |  | Preço unitário | Importância
mt04lpw020a |  | Ud |  | Tijolo de betão perfurado acústico, para revestir, 25x12x9,5 cm, com um isolamento a sons de condução aérea de 50 dB(A). |  | 39 |  | 0.27 | 10.53
mt08aaa010a |  | m³ |  | Água. |  | 0.004 |  | 1.5 | 0.01
mt01arg005a |  | t |  | Areia de pedreira, para argamassa preparada em obra. |  | 0.029 |  | 18 | 0.52
mt08cem011a |  | kg |  | Cimento Portland CEM II/B-L 32,5 R, cor cinzento, em sacos, segundo NP EN 197-1. |  | 4.516 |  | 0.1 | 0.45
mt08adt040 |  | kg |  | Aditivo plastificante-arejante para argamassas. |  | 0.09 |  | 1.16 | 0.1
mq06hor010 |  | h |  | Betoneira eléctrica com uma capacidade de amassadura de 160 l. |  | 0.013 |  | 3.45 | 0.04
mo021 |  | h |  | Oficial de 1ª construção em trabalhos auxiliares de pedreiro. |  | 0.592 |  | 22.68 | 13.43
mo114 |  | h |  | Operário não qualificado construção em trabalhos auxiliares de pedreiro. |  | 0.469 |  | 21.45 | 10.06
|  | % |  | Custos directos complementares |  | 2 |  | 35.14 | 0.7
Custo de manutenção decenal: 0,72€ nos primeiros 10 anos. | [7 empty] | Total: | 35.84
Referência e título da norma |  |  |  |  | Aplicabilidade(a) |  | Obrigatoriedade(b) |  |  | Sistema(c)
EN 197-1:2011 |  |  |  |  | 172012 |  | 172013 |  |  | 1+
Cimento — Parte 1: Composição, especificações e critérios de conformidade para cimentos correntes
(a) Data de entrada em aplicação da norma harmonizada
(b) Data final do período de coexistência
(c) Sistema de avaliação e verificação da regularidade do desempenho