## Folha 1
FFR010 | m² |  | Pano interior de fachada dupla, de alvenaria de tijolo cerâmico para revestir.
Pano interior de fachada dupla, de 7 cm de espessura, de alvenaria de tijolo cerâmico furado duplo, para revestir, 30x20x7 cm, com juntas horizontais e verticais de 10 mm de espessura, assente com argamassa de cimento confeccionada em obra, com 250 kg/m³ de cimento, cor branca, com aditivo plastificante-arejante, dosificação 1:6, fornecida em sacos. Padieira de alvenaria armada de tijolos cortados para revestir; montagem e desmontagem de escoramento.
Unitário |  | Ud |  | Descrição |  | Rend. |  | Preço unitário | Importância
mt04lpt010b |  | Ud |  | Tijolo cerâmico furado duplo, para revestir, 30x20x7 cm, para utilização em alvenaria protegida (peça P), densidade 818 kg/m³, segundo NP EN 771-1. |  | 16 |  | 0.25 | 4
mt08aaa010a |  | m³ |  | Água. |  | 0.01 |  | 1.5 | 0.02
mt01arg005a |  | t |  | Areia de pedreira, para argamassa preparada em obra. |  | 0.009 |  | 18 | 0.16
mt08cem041k |  | kg |  | Cimento branco em sacos. |  | 1.323 |  | 0.15 | 0.2
mt08adt040 |  | kg |  | Aditivo plastificante-arejante para argamassas. |  | 0.026 |  | 1.16 | 0.03
mt07aco040b |  | kg |  | Armadura elaborada em fábrica com aço em varões nervurados, A400 NR, de vários diâmetros. |  | 0.4 |  | 1.71 | 0.68
mt08cem000k |  | kg |  | Cimento cinzento em sacos. |  | 0.401 |  | 0.1 | 0.04
mt01arg000k |  | m³ |  | Areia crivada. |  | 0.001 |  | 17 | 0.02
mt01arg001kd |  | m³ |  | Agregado grosso homogeneizado, de tamanho máximo 12 mm. |  | 0.001 |  | 25 | 0.03
mt50spa050m |  | m³ |  | Pranchão de madeira de pinho, dimensões 20x7,2 cm. |  | 0.001 |  | 439.2 | 0.44
mt50spa081a |  | Ud |  | Escora metálica telescópica, até 3 m de altura. |  | 0.003 |  | 19.25 | 0.06
mt50spa101 |  | kg |  | Pregos de aço. |  | 0.011 |  | 1.87 | 0.02
mq06hor010 |  | h |  | Betoneira eléctrica com uma capacidade de amassadura de 160 l. |  | 0.005 |  | 3.45 | 0.02
mo021 |  | h |  | Oficial de 1ª construção em trabalhos auxiliares de pedreiro. |  | 0.259 |  | 22.68 | 5.87
mo114 |  | h |  | Operário não qualificado construção em trabalhos auxiliares de pedreiro. |  | 0.202 |  | 21.45 | 4.33
|  | % |  | Custos directos complementares |  | 3 |  | 15.92 | 0.48
Custo de manutenção decenal: 1,31€ nos primeiros 10 anos. | [7 empty] | Total: | 16.4
Referência e título da norma |  |  |  |  | Aplicabilidade(a) |  | Obrigatoriedade(b) |  |  | Sistema(c)
EN 771-1:2011+A1:2015 |  |  |  |  | 1062020 |  | 1062020 |  |  | 2+/4
Especificações para unidades de alvenaria — Parte 1: Tijolos cerâmicos para alvenaria
(a) Data de entrada em aplicação da norma harmonizada
(b) Data final do período de coexistência
(c) Sistema de avaliação e verificação da regularidade do desempenho