## Folha 1
FFR010 | m² |  | Pano interior de fachada dupla, de alvenaria de tijolo cerâmico para revestir.
Pano interior de fachada dupla, de 11 cm de espessura, de alvenaria de tijolo cerâmico furado duplo, para revestir, 30x20x11 cm, com juntas horizontais e verticais de 10 mm de espessura, assente com argamassa de cimento confeccionada em obra, com 250 kg/m³ de cimento, cor cinzento, com aditivo hidrófugo, dosificação 1:6, fornecida em sacos. Padieira de alvenaria armada de tijolos cortados para revestir; montagem e desmontagem de escoramento.
Unitário |  | Ud |  | Descrição |  | Rend. |  | Preço unitário | Importância
mt04lpt010d |  | Ud |  | Tijolo cerâmico furado duplo, para revestir, 30x20x11 cm, para utilização em alvenaria protegida (peça P), densidade 670 kg/m³, segundo NP EN 771-1. |  | 16 |  | 0.3 | 4.8
mt08aaa010a |  | m³ |  | Água. |  | 0.01 |  | 1.5 | 0.02
mt01arg005a |  | t |  | Areia de pedreira, para argamassa preparada em obra. |  | 0.014 |  | 18 | 0.25
mt08cem011a |  | kg |  | Cimento Portland CEM II/B-L 32,5 R, cor cinzento, em sacos, segundo NP EN 197-1. |  | 2.117 |  | 0.1 | 0.21
mt08adt010 |  | kg |  | Aditivo hidrófugo para impermeabilização de argamassas ou betões. |  | 0.042 |  | 1.2 | 0.05
mt07aco040b |  | kg |  | Armadura elaborada em fábrica com aço em varões nervurados, A400 NR, de vários diâmetros. |  | 0.4 |  | 1.71 | 0.68
mt08cem000k |  | kg |  | Cimento cinzento em sacos. |  | 0.631 |  | 0.1 | 0.06
mt01arg000k |  | m³ |  | Areia crivada. |  | 0.001 |  | 17 | 0.02
mt01arg001kd |  | m³ |  | Agregado grosso homogeneizado, de tamanho máximo 12 mm. |  | 0.001 |  | 25 | 0.03
mt50spa050m |  | m³ |  | Pranchão de madeira de pinho, dimensões 20x7,2 cm. |  | 0.001 |  | 439.2 | 0.44
mt50spa081a |  | Ud |  | Escora metálica telescópica, até 3 m de altura. |  | 0.003 |  | 19.25 | 0.06
mt50spa101 |  | kg |  | Pregos de aço. |  | 0.011 |  | 1.87 | 0.02
mq06hor010 |  | h |  | Betoneira eléctrica com uma capacidade de amassadura de 160 l. |  | 0.006 |  | 3.45 | 0.02
mo021 |  | h |  | Oficial de 1ª construção em trabalhos auxiliares de pedreiro. |  | 0.286 |  | 22.68 | 6.49
mo114 |  | h |  | Operário não qualificado construção em trabalhos auxiliares de pedreiro. |  | 0.244 |  | 21.45 | 5.23
|  | % |  | Custos directos complementares |  | 3 |  | 18.38 | 0.55
Custo de manutenção decenal: 1,51€ nos primeiros 10 anos. | [7 empty] | Total: | 18.93
Referência e título da norma |  |  |  |  | Aplicabilidade(a) |  | Obrigatoriedade(b) |  |  | Sistema(c)
EN 771-1:2011+A1:2015 |  |  |  |  | 1062020 |  | 1062020 |  |  | 2+/4
Especificações para unidades de alvenaria — Parte 1: Tijolos cerâmicos para alvenaria
EN 197-1:2011 |  |  |  |  | 172012 |  | 172013 |  |  | 1+
Cimento — Parte 1: Composição, especificações e critérios de conformidade para cimentos correntes
(a) Data de entrada em aplicação da norma harmonizada
(b) Data final do período de coexistência
(c) Sistema de avaliação e verificação da regularidade do desempenho