## Folha 1
FFR040 | m² |  | Pano interior de fachada dupla, de alvenaria de tijolo cerâmico térmico para revestir.
Pano interior de fachada dupla, de 14 cm de espessura de alvenaria, de tijolo cerâmico térmico com encaixe macho-fêmea, 30x19x14 cm, para revestir, com juntas horizontais e verticais de 10 mm de espessura, junta refundada, assente com argamassa de cimento confeccionada em obra, com 250 kg/m³ de cimento, cor cinzento, com aditivo hidrófugo, dosificação 1:6, fornecida em sacos. Padieira de alvenaria armada de tijolos lintel cerâmicos térmicos, maciço de betão de enchimento, C25/30 (X0(P); D12; S3; Cl 0,4), preparado em obra; montagem e desmontagem de escoramento.
Unitário |  | Ud |  | Descrição |  | Rend. |  | Preço unitário | Importância
mt02btr020fe |  | Ud |  | Tijolo cerâmico térmico com encaixe macho-fêmea, 30x19x14 cm, para revestir, para utilização em alvenaria protegida (peça P), densidade 938 kg/m³; com o preço incrementado em 20% relativamente a peças especiais. Segundo NP EN 771-1. |  | 17 |  | 0.83 | 14.11
mt08aaa010a |  | m³ |  | Água. |  | 0.004 |  | 1.5 | 0.01
mt01arg005a |  | t |  | Areia de pedreira, para argamassa preparada em obra. |  | 0.018 |  | 18 | 0.32
mt08cem011a |  | kg |  | Cimento Portland CEM II/B-L 32,5 R, cor cinzento, em sacos, segundo NP EN 197-1. |  | 2.772 |  | 0.1 | 0.28
mt08adt010 |  | kg |  | Aditivo hidrófugo para impermeabilização de argamassas ou betões. |  | 0.055 |  | 1.2 | 0.07
mt07aco040b |  | kg |  | Armadura elaborada em fábrica com aço em varões nervurados, A400 NR, de vários diâmetros. |  | 0.7 |  | 1.71 | 1.2
mt50spa050m |  | m³ |  | Pranchão de madeira de pinho, dimensões 20x7,2 cm. |  | 0.001 |  | 439.2 | 0.44
mt50spa081a |  | Ud |  | Escora metálica telescópica, até 3 m de altura. |  | 0.003 |  | 19.25 | 0.06
mt50spa101 |  | kg |  | Pregos de aço. |  | 0.011 |  | 1.87 | 0.02
mq06hor010 |  | h |  | Betoneira eléctrica com uma capacidade de amassadura de 160 l. |  | 0.008 |  | 3.45 | 0.03
mo021 |  | h |  | Oficial de 1ª construção em trabalhos auxiliares de pedreiro. |  | 0.351 |  | 22.68 | 7.96
mo114 |  | h |  | Operário não qualificado construção em trabalhos auxiliares de pedreiro. |  | 0.308 |  | 21.45 | 6.61
|  | % |  | Custos directos complementares |  | 3 |  | 31.11 | 0.93
Custo de manutenção decenal: 2,56€ nos primeiros 10 anos. | [7 empty] | Total: | 32.04
Referência e título da norma |  |  |  |  | Aplicabilidade(a) |  | Obrigatoriedade(b) |  |  | Sistema(c)
EN 771-1:2011+A1:2015 |  |  |  |  | 1062020 |  | 1062020 |  |  | 2+/4
Especificações para unidades de alvenaria — Parte 1: Tijolos cerâmicos para alvenaria
EN 197-1:2011 |  |  |  |  | 172012 |  | 172013 |  |  | 1+
Cimento — Parte 1: Composição, especificações e critérios de conformidade para cimentos correntes
(a) Data de entrada em aplicação da norma harmonizada
(b) Data final do período de coexistência
(c) Sistema de avaliação e verificação da regularidade do desempenho