## Folha 1
IEF001 | Ud | Módulo solar fotovoltaico.
Módulo solar fotovoltaico de células de silício monocristalino, potência máxima (Wp) 85 W, tensão a máxima potência (Vmp) 16,7 V, intensidade a máxima potência (Imp) 5,09 A, tensão em circuito aberto (Voc) 22,1 V, intensidade de curto-circuito (Isc) 5,53 A, eficiência 12,51%, 36 células, vidro exterior temperado de 3,2 mm de espessura, camada adesiva de etil vinil acetato (EVA), camada posterior de polifluoreto de vinilo, poliéster e polifluoreto de vinilo (TPT), aro de alumínio anodizado, temperatura de trabalho -40°C até 85°C, dimensões 1005x676x35 mm, resistência à carga do vento 245 kg/m², resistência à carga da neve 551 kg/m², peso 7,8 kg, com caixa de ligações com díodos, cabos e conectores. Inclusive acessórios de montagem e material de ligação eléctrica. O preço não inclui a estrutura suporte.
Unitário |  |  | Ud | Descrição | Rend. | Preço unitário | Importância
mt35sol010aqq |  |  | Ud | Módulo solar fotovoltaico de células de silício monocristalino, potência máxima (Wp) 85 W, tensão a máxima potência (Vmp) 16,7 V, intensidade a máxima potência (Imp) 5,09 A, tensão em circuito aberto (Voc) 22,1 V, intensidade de curto-circuito (Isc) 5,53 A, eficiência 12,51%, 36 células, vidro exterior temperado de 3,2 mm de espessura, camada adesiva de etil vinil acetato (EVA), camada posterior de polifluoreto de vinilo, poliéster e polifluoreto de vinilo (TPT), aro de alumínio anodizado, temperatura de trabalho -40°C até 85°C, dimensões 1005x676x35 mm, resistência à carga do vento 245 kg/m², resistência à carga da neve 551 kg/m², peso 7,8 kg, com caixa de ligações com díodos, cabos e conectores. | 1 | 82.45 | 82.45
mo003 |  |  | h | Oficial de 1ª electricista. | 0.18 | 23.31 | 4.2
mo102 |  |  | h | Ajudante de electricista. | 0.18 | 22.09 | 3.98
|  |  | % | Custos directos complementares | 2 | 90.63 | 1.81
Custo de manutenção decenal: 13,87€ nos primeiros 10 anos. | [5 empty] | Total: | 92.44