## Folha 1
IOR031 | m² |  | Protecção passiva contra incêndios de estrutura metálica, com argamassa projectada.
Sistema de protecção passiva contra incêndios de viga de aço, HEM 100, protegida nas suas 4 faces e com uma resistência ao fogo de 120 minutos, através de projecção pneumática de argamassa de lã de rocha branca, com uma espessura média de 19 mm, aplicada directamente sobre o suporte.
Unitário |  | Ud |  | Descrição | Rend. | Preço unitário | Importância
mt16lri020b |  | kg |  | Argamassa de lã de rocha branca para protecção passiva contra o fogo através de projecção, resistência térmica 0,053 m²°C/W, condutibilidade térmica 0,061 W/(m°C), Euroclasse A1 de reacção ao fogo segundo NP EN 13501-1. | 5.7 | 1.94 | 11.06
mq06pym010 |  | h |  | Misturadora-bombeadora para argamassas e gessos projectados, de 3 m³/h. | 0.229 | 8.52 | 1.95
mo030 |  | h |  | Oficial de 1ª aplicador de produtos isolantes. | 0.229 | 22.68 | 5.19
mo068 |  | h |  | Ajudante de aplicador de produtos isolantes. | 0.229 | 22.13 | 5.07
|  | % |  | Custos directos complementares | 2 | 23.27 | 0.47
Custo de manutenção decenal: 7,12€ nos primeiros 10 anos. | [5 empty] | Total: | 23.74