## Folha 1
IOR036 | m² |  | Protecção passiva contra incêndios de estrutura metálica, com argamassa projectada. Sistema "ISOVER".
Sistema de protecção passiva contra incêndios de viga de aço, HEA 260, protegida nas suas 4 faces e com uma resistência ao fogo de 30 minutos, através de projecção pneumática de argamassa de lã de rocha branca Banroc Pyro "ISOVER", com uma espessura média de 10 mm, aplicada directamente sobre o suporte.
Unitário |  | Ud |  | Descrição | Rend. | Preço unitário | Importância
mt16lri020a |  | kg |  | Argamassa de lã de rocha branca Banroc Pyro "ISOVER" para protecção passiva contra o fogo através de projecção, resistência térmica 0,053 m²°C/W, condutibilidade térmica 0,061 W/(m°C), Euroclasse A1 de reacção ao fogo segundo NP EN 13501-1. | 3 | 2 | 6
mq06pym010 |  | h |  | Misturadora-bombeadora para argamassas e gessos projectados, de 3 m³/h. | 0.172 | 8.52 | 1.47
mo030 |  | h |  | Oficial de 1ª aplicador de produtos isolantes. | 0.172 | 22.68 | 3.9
mo068 |  | h |  | Ajudante de aplicador de produtos isolantes. | 0.172 | 22.13 | 3.81
|  | % |  | Custos directos complementares | 2 | 15.18 | 0.3
Custo de manutenção decenal: 4,64€ nos primeiros 10 anos. | [5 empty] | Total: | 15.48