## Folha 1
QTT210 | m² |  | Cobertura inclinada de telhas.
Cobertura inclinada com uma pendente média de 30%. ISOLAMENTO TÉRMICO: feltro isolante de lã mineral, segundo EN 13162, revestido numa das suas faces com um complexo de papel kraft com polietileno que actua como barreira de vapor, de 80 mm de espessura, resistência térmica 2 m²°C/W, condutibilidade térmica 0,042 W/(m°C); FORMAÇÃO DE PENDENTES: painel cerâmico furado com encaixe macho-fêmea, para revestir, 80x25x3,5 cm, com com topos rectos, com uma camada de regularização de argamassa de cimento, confeccionada em obra, dosificação 1:6, de 3 cm de espessura e acabamento afagado e enchimento das juntas entre as peças dos tramos contíguos com a mesma argamassa, sobre muretes de tijolo cerâmico furado de 30x20x9 cm assente com argamassa de cimento, confeccionada em obra, dosificação 1:6, rematados superiormente com mestras de argamassa de cimento, confeccionada em obra, dosificação 1:6, tudo sobre laje de betão; REVESTIMENTO: telhas lusa cerâmicas, acabamento com engobe cor vermelho, 47,5x28,2 cm, assentes com argamassa de cimento, confeccionada em obra, dosificação 1:8. Inclusive, resolução de pontos singulares e peças especiais da cobertura. O preço não inclui a laje de betão.
Unitário |  | Ud |  | Descrição |  | Rend. |  | Preço unitário | Importância
mt16lra040a |  | m² |  | Feltro isolante de lã mineral, segundo EN 13162, revestido numa das suas faces com um complexo de papel kraft com polietileno que actua como barreira de vapor, de 80 mm de espessura, resistência térmica 2 m²°C/W, condutibilidade térmica 0,042 W/(m°C), Euroclasse F de reacção ao fogo segundo NP EN 13501-1, capacidade de absorção de água a curto prazo <=1 kg/m² e factor de resistência à difusão do vapor de água 1,3. |  | 1.05 |  | 8.69 | 9.12
mt16aaa030 |  | m |  | Fita autocolante para vedação de juntas. |  | 0.44 |  | 0.3 | 0.13
mt04lpt010c |  | Ud |  | Tijolo cerâmico furado duplo, para revestir, 30x20x9 cm, para utilização em alvenaria protegida (peça P), densidade 746 kg/m³, segundo NP EN 771-1. |  | 13.228 |  | 0.29 | 3.84
mt08aaa010a |  | m³ |  | Água. |  | 0.024 |  | 1.5 | 0.04
mt01arg005a |  | t |  | Areia de pedreira, para argamassa preparada em obra. |  | 0.178 |  | 18 | 3.2
mt08cem011a |  | kg |  | Cimento Portland CEM II/B-L 32,5 R, cor cinzento, em sacos, segundo NP EN 197-1. |  | 23.25 |  | 0.1 | 2.33
mt04lcg020c |  | Ud |  | Painel cerâmico furado com encaixe macho-fêmea, para revestir, 80x25x3,5 cm, com com topos rectos. |  | 5.45 |  | 1.18 | 6.43
mt13tmb010lm |  | Ud |  | Telha lusa cerâmica, acabamento com engobe cor vermelho, 47,5x28,2 cm, segundo EN 1304. |  | 12.088 |  | 2.42 | 29.25
mt13tmb011lm |  | Ud |  | Telhão cerâmico, acabamento com engobe cor vermelho, 44x28,5x10,5 cm, para telhas lusa, segundo EN 1304. |  | 0.32 |  | 11.24 | 3.6
mt13tmb015lm |  | Ud |  | Telha de ventilação cerâmica, acabamento com engobe cor vermelho, 47,5x28,2x7,5 cm, para telhas lusa, segundo EN 1304. |  | 0.1 |  | 45.8 | 4.58
mt13tac100 |  | kg |  | Pigmento para argamassa. |  | 0.027 |  | 6 | 0.16
mq06hor010 |  | h |  | Betoneira eléctrica com uma capacidade de amassadura de 160 l. |  | 0.074 |  | 3.45 | 0.26
mo020 |  | h |  | Oficial de 1ª construção. |  | 1.528 |  | 22.68 | 34.66
mo113 |  | h |  | Operário não qualificado construção. |  | 2.368 |  | 21.45 | 50.79
mo054 |  | h |  | Oficial de 1ª montador de isolamentos. |  | 0.068 |  | 23.31 | 1.59
mo101 |  | h |  | Ajudante de montador de isolamentos. |  | 0.068 |  | 22.13 | 1.5
|  | % |  | Custos directos complementares |  | 10 |  | 151.48 | 15.15
Custo de manutenção decenal: 54,99€ nos primeiros 10 anos. | [7 empty] | Total: | 166.63
Referência e título da norma |  |  |  |  | Aplicabilidade(a) |  | Obrigatoriedade(b) |  |  | Sistema(c)
EN 13162:2012+A1:2015 |  |  |  |  | 1072020 |  | 1072020 |  |  | 1/3/4
Produtos de isolamento térmico para aplicação em edifícios — Produtos manufaturados de lã mineral (MW) — Especificação
EN 771-1:2011+A1:2015 |  |  |  |  | 1062020 |  | 1062020 |  |  | 2+/4
Especificações para unidades de alvenaria — Parte 1: Tijolos cerâmicos para alvenaria
EN 197-1:2011 |  |  |  |  | 172012 |  | 172013 |  |  | 1+
Cimento — Parte 1: Composição, especificações e critérios de conformidade para cimentos correntes
EN 1304:2005 |  |  |  |  | 122006 |  | 122007 |  |  | 3/4
Telhas cerâmicas e acessórios — Definições e especificações dos produtos
(a) Data de entrada em aplicação da norma harmonizada
(b) Data final do período de coexistência
(c) Sistema de avaliação e verificação da regularidade do desempenho