## Folha 1
QTT210 | m² |  | Cobertura inclinada de telhas.
Cobertura inclinada com uma pendente média de 30%. FORMAÇÃO DE PENDENTES: painel cerâmico furado com encaixe macho-fêmea, para revestir, 100x30x4 cm, com com topos rectos, com uma camada de regularização de argamassa de cimento, confeccionada em obra, dosificação 1:6, de 3 cm de espessura e acabamento afagado e enchimento das juntas entre as peças dos tramos contíguos com a mesma argamassa, sobre muretes de tijolo cerâmico furado de 30x20x9 cm assente com argamassa de cimento, confeccionada em obra, dosificação 1:6, rematados superiormente com mestras de argamassa de cimento, confeccionada em obra, dosificação 1:6, tudo sobre laje de betão; REVESTIMENTO: telhas lusa cerâmicas, acabamento com engobe cor vermelho, 47,5x28,2 cm, apoiadas sobre ripas metálicas de chapa galvanizada. Inclusive, resolução de pontos singulares e peças especiais da cobertura. O preço não inclui a laje de betão.
Unitário |  | Ud |  | Descrição |  | Rend. |  | Preço unitário | Importância
mt04lpt010c |  | Ud |  | Tijolo cerâmico furado duplo, para revestir, 30x20x9 cm, para utilização em alvenaria protegida (peça P), densidade 746 kg/m³, segundo NP EN 771-1. |  | 10.947 |  | 0.29 | 3.17
mt08aaa010a |  | m³ |  | Água. |  | 0.012 |  | 1.5 | 0.02
mt01arg005a |  | t |  | Areia de pedreira, para argamassa preparada em obra. |  | 0.073 |  | 18 | 1.31
mt08cem011a |  | kg |  | Cimento Portland CEM II/B-L 32,5 R, cor cinzento, em sacos, segundo NP EN 197-1. |  | 11.25 |  | 0.1 | 1.13
mt04lcg020e |  | Ud |  | Painel cerâmico furado com encaixe macho-fêmea, para revestir, 100x30x4 cm, com com topos rectos. |  | 3.633 |  | 1.7 | 6.18
mt13blw140 |  | m |  | Ripa de chapa galvanizada para fixação de telhas. |  | 3 |  | 1.38 | 4.14
mt13blw131 |  | Ud |  | Parafuso para fixação de elementos de madeira. |  | 6 |  | 0.11 | 0.66
mt13tmb010lm |  | Ud |  | Telha lusa cerâmica, acabamento com engobe cor vermelho, 47,5x28,2 cm, segundo EN 1304. |  | 12.088 |  | 2.42 | 29.25
mt13tmb011lm |  | Ud |  | Telhão cerâmico, acabamento com engobe cor vermelho, 44x28,5x10,5 cm, para telhas lusa, segundo EN 1304. |  | 0.32 |  | 11.24 | 3.6
mt13tmb015lm |  | Ud |  | Telha de ventilação cerâmica, acabamento com engobe cor vermelho, 47,5x28,2x7,5 cm, para telhas lusa, segundo EN 1304. |  | 0.1 |  | 45.8 | 4.58
mq06hor010 |  | h |  | Betoneira eléctrica com uma capacidade de amassadura de 160 l. |  | 0.037 |  | 3.45 | 0.13
mo020 |  | h |  | Oficial de 1ª construção. |  | 1.528 |  | 22.68 | 34.66
mo113 |  | h |  | Operário não qualificado construção. |  | 1.888 |  | 21.45 | 40.5
|  | % |  | Custos directos complementares |  | 10 |  | 129.33 | 12.93
Custo de manutenção decenal: 46,95€ nos primeiros 10 anos. | [7 empty] | Total: | 142.26
Referência e título da norma |  |  |  |  | Aplicabilidade(a) |  | Obrigatoriedade(b) |  |  | Sistema(c)
EN 771-1:2011+A1:2015 |  |  |  |  | 1062020 |  | 1062020 |  |  | 2+/4
Especificações para unidades de alvenaria — Parte 1: Tijolos cerâmicos para alvenaria
EN 197-1:2011 |  |  |  |  | 172012 |  | 172013 |  |  | 1+
Cimento — Parte 1: Composição, especificações e critérios de conformidade para cimentos correntes
EN 1304:2005 |  |  |  |  | 122006 |  | 122007 |  |  | 3/4
Telhas cerâmicas e acessórios — Definições e especificações dos produtos
(a) Data de entrada em aplicação da norma harmonizada
(b) Data final do período de coexistência
(c) Sistema de avaliação e verificação da regularidade do desempenho