## Folha 1
RAM010 | m² |  | Revestimento interior com plaquetas de tijolo cerâmico face à vista montadas sobre uma malha. Colocação em camada fina.
Revestimento interior com plaquetas de tijolo cerâmico face à vista maciço de elaboração mecânica, de 230x37x15 mm, cor branco montadas sobre uma malha de 600x250 mm. SUPORTE: paramento de argamassa de cimento, vertical, até 3 m de altura. COLOCAÇÃO: em camada fina com cola em dispersão normal, D1, segundo NP EN 12004. ENCHIMENTO DE JUNTAS: com argamassa de cimento, confeccionada em obra, dosificação 1:5, cor cinzento, em juntas de 16 mm de espessura. O preço não inclui as peças especiais nem a resolução de pontos singulares.
Unitário |  | Ud |  | Descrição |  | Rend. |  | Preço unitário | Importância
mt09mcp100b |  | kg |  | Cola em dispersão normal, D1, segundo NP EN 12004, cor branca, à base de resinas, cargas e aditivos específicos, para a colocação em camada fina do todo o tipo de peças cerâmicas em paramentos verticais interiores. |  | 2.5 |  | 1.5 | 3.75
mt19pel010a |  | m² |  | Placas de tijolo cerâmico face à vista maciço de elaboração mecânica, de 230x37x15 mm, cor branco, montadas sobre uma malha de 600x250 mm, com uma junta de separação entre plaquetas de 16 mm, segundo NP EN 771-1. |  | 1.05 |  | 34.82 | 36.56
mt09mif010da |  | t |  | Argamassa industrial para alvenaria, de cimento, cor cinzento, categoria M-7,5 (resistência à compressão 7,5 N/mm²), fornecida em sacos, segundo EN 998-2. |  | 0.01 |  | 56.97 | 0.57
mo024 |  | h |  | Oficial de 1ª ladrilhador (azulejador). |  | 0.5 |  | 22.68 | 11.34
mo062 |  | h |  | Ajudante de ladrilhador (azulejador). |  | 0.25 |  | 22.13 | 5.53
|  | % |  | Custos directos complementares |  | 2 |  | 57.75 | 1.16
Custo de manutenção decenal: 12,37€ nos primeiros 10 anos. | [7 empty] | Total: | 58.91
Referência e título da norma |  |  |  |  | Aplicabilidade(a) |  | Obrigatoriedade(b) |  |  | Sistema(c)
EN 12004:2007+A1:2012 |  |  |  |  | 142013 |  | 172013 |  |  | 1/3/4
Colas para ladrilhos — Requisitos, avaliação da conformidade, classificação e designação
EN 998-2:2016 |  |  |  |  | 1182020 |  | 1182020 |  |  | 2+/4
Especificação de argamassas para alvenaria — Parte 2: Argamassas de assentamento
(a) Data de entrada em aplicação da norma harmonizada
(b) Data final do período de coexistência
(c) Sistema de avaliação e verificação da regularidade do desempenho