## Folha 1
RAM030 | m² |  | Revestimento exterior com plaquetas de tijolo cerâmico face à vista montadas sobre uma malha. Colocação em camada fina.
Revestimento exterior com plaquetas de tijolo cerâmico face à vista maciço de elaboração mecânica, de 230x50x15 mm, cor salmão montadas sobre uma malha de 600x250 mm. SUPORTE: paramento de betão, vertical. COLOCAÇÃO: em camada fina e através de colagem dupla com cimento cola melhorado, C2 TE S1, segundo NP EN 12004, deformável, com deslizamento reduzido e tempo de colocação ampliado. ENCHIMENTO DE JUNTAS: com argamassa de cimento, confeccionada em obra, dosificação 1:5, cor branco, em juntas de 16 mm de espessura. O preço não inclui as peças especiais nem a resolução de pontos singulares.
Unitário |  | Ud |  | Descrição |  | Rend. |  | Preço unitário | Importância
mt09mcp100f |  | kg |  | Cimento cola melhorado, C2 TE S1, segundo NP EN 12004, deformável, com deslizamento reduzido e tempo de colocação ampliado, cor branca, à base de cimento de alta resistência, inertes seleccionados, aditivos e resinas sintéticas, para a colocação em camada fina do todo o tipo de peças cerâmicas em paramentos verticais interiores e exteriores e pavimentos interiores e exteriores. |  | 8 |  | 0.69 | 5.52
mt19pel010i |  | m² |  | Placas de tijolo cerâmico face à vista maciço de elaboração mecânica, de 230x50x15 mm, cor salmão, montadas sobre uma malha de 600x250 mm, com uma junta de separação entre plaquetas de 16 mm, segundo NP EN 771-1. |  | 1.05 |  | 34.82 | 36.56
mt09mif010pa |  | t |  | Argamassa industrial para alvenaria, de cimento, cor branco, categoria M-7,5 (resistência à compressão 7,5 N/mm²), fornecida em sacos, segundo EN 998-2. |  | 0.01 |  | 81.97 | 0.82
mo024 |  | h |  | Oficial de 1ª ladrilhador (azulejador). |  | 0.6 |  | 22.68 | 13.61
mo062 |  | h |  | Ajudante de ladrilhador (azulejador). |  | 0.6 |  | 22.13 | 13.28
|  | % |  | Custos directos complementares |  | 2 |  | 69.79 | 1.4
Custo de manutenção decenal: 14,95€ nos primeiros 10 anos. | [7 empty] | Total: | 71.19
Referência e título da norma |  |  |  |  | Aplicabilidade(a) |  | Obrigatoriedade(b) |  |  | Sistema(c)
EN 12004:2007+A1:2012 |  |  |  |  | 142013 |  | 172013 |  |  | 1/3/4
Colas para ladrilhos — Requisitos, avaliação da conformidade, classificação e designação
EN 998-2:2016 |  |  |  |  | 1182020 |  | 1182020 |  |  | 2+/4
Especificação de argamassas para alvenaria — Parte 2: Argamassas de assentamento
(a) Data de entrada em aplicação da norma harmonizada
(b) Data final do período de coexistência
(c) Sistema de avaliação e verificação da regularidade do desempenho