## Folha 1
RBA010 | m² |  | Camada de argamassa de cal sobre paramento exterior.
Camada de argamassa de cal, tipo GP CSIII W1, segundo EN 998-1, cor cinzento, de 15 mm de espessura, com aplicação de mestras, com acabamento rugoso, aplicada mecanicamente, sobre paramento exterior de alvenaria cerâmica, vertical. Inclusive perfis de PVC, para formação de juntas e malha de fibra de vidro anti-álcalis nas mudanças de material e nas testas de laje, para evitar fissuras. O preço inclui a protecção dos elementos da envolvente que possam ser afectados durante os trabalhos e a resolução de pontos singulares.
Unitário |  | Ud |  | Descrição |  | Rend. |  | Preço unitário | Importância
mt08aaa010a |  | m³ |  | Água. |  | 0.005 |  | 1.5 | 0.01
mt28mim020a |  | kg |  | Argamassa de cal, tipo GP CSIII W1, segundo EN 998-1, para utilização em interiores ou em exteriores, cor cinzento, composta por cal aérea, aglomerantes hidráulicos, inertes seleccionados e aditivos orgânicos e inorgânicos, para aplicar através de projecção mecânica, fornecida em sacos. |  | 18.75 |  | 0.33 | 6.19
mt28mon040a |  | m² |  | Malha de fibra de vidro, anti-álcalis, de 10x10 mm de vão de malha, de 750 a 900 microns de espessura e de 200 a 250 g/m² de massa superficial, com 25 kp/cm² de resistência à tracção, para armar argamassas. |  | 0.21 |  | 2.41 | 0.51
mt28mon030 |  | m |  | Perfil para juntas de PVC. |  | 0.75 |  | 0.35 | 0.26
mq06pym010 |  | h |  | Misturadora-bombeadora para argamassas e gessos projectados, de 3 m³/h. |  | 0.23 |  | 8.52 | 1.96
mo039 |  | h |  | Oficial de 1ª rebocador. |  | 0.358 |  | 22.68 | 8.12
mo111 |  | h |  | Operário especializado rebocador. |  | 0.168 |  | 22.36 | 3.76
|  | % |  | Custos directos complementares |  | 2 |  | 20.81 | 0.42
Custo de manutenção decenal: 1,13€ nos primeiros 10 anos. | [7 empty] | Total: | 21.23
Referência e título da norma |  |  |  |  | Aplicabilidade(a) |  | Obrigatoriedade(b) |  |  | Sistema(c)
EN 998-1:2016 |  |  |  |  | 1182020 |  | 1182020 |  |  | 4
Especificação de argamassas para alvenaria — Parte 1: Argamassas para rebocos interiores e exteriores
(a) Data de entrada em aplicação da norma harmonizada
(b) Data final do período de coexistência
(c) Sistema de avaliação e verificação da regularidade do desempenho