## Folha 1
RTC046 | m² |  | Tecto falso contínuo de placas de gesso laminado, de alta resistência à humidade. Sistema "KNAUF".
Tecto falso contínuo suspenso, liso, situado a uma altura menor de 4 m, com nível de qualidade do acabamento Q3. Sistema D112.es Drystar "KNAUF" (12,5+27+27), constituído por: ESTRUTURA: estrutura metálica de aço galvanizado de mestras primárias 60/27 mm com uma modulação de 1000 mm e suspensas da laje ou elemento de suporte de betão com ancoragens directas de 125 mm, para mestra 60/27, "KNAUF", e varões cada 950 mm, e mestras secundárias fixadas perpendicularmente às mestras primárias com conectores tipo cavalete com uma modulação de 500 mm; PLACAS: uma camada de placas de gesso laminado reforçadas com tecido de fibra EN 15283-1 GM-FH1IR / 1200 / 2600 / 12,5 / com os bordos longitudinais quadrados, especiais Drystar "KNAUF" com alma de gesso e faces revestidas com uma lâmina de fibra de vidro. Inclusive fita acústica de dilatação, autocolante, "KNAUF", perfis em U 30/25/3000 mm, "KNAUF", fixações para a ancoragem dos perfis, parafusos para a fixação das placas, massa de juntas Drystar Filler "KNAUF", massa de juntas Drystar Filler "KNAUF", massa de juntas Drystar Filler "KNAUF", fita de juntas Drystar Tape "KNAUF" e acessórios de montagem.
Unitário |  | Ud |  | Descrição |  | Rend. |  | Preço unitário | Importância
mt12drk050a |  | m |  | Perfil em U 30/25/3000 mm, "KNAUF", de aço Z2 (Z275) galvanizado normal, 0,55 mm de espessura, segundo EN 13964. |  | 0.4 |  | 6.86 | 2.74
mt12psg220 |  | Ud |  | Fixação composta por bucha e parafuso 5x27. |  | 2 |  | 0.06 | 0.12
mt12pek020ta |  | Ud |  | Ancoragem directa de 125 mm, para mestra 60/27, "KNAUF". |  | 1.2 |  | 0.42 | 0.5
mt12pek030 |  | Ud |  | Varão de suspensão "KNAUF" de 100 cm. |  | 1.2 |  | 0.39 | 0.47
mt12drk040a |  | m |  | Mestra 60/27 "KNAUF", de aço Z4 (Z450) galvanizado especial. |  | 3.2 |  | 2.91 | 9.31
mt12pek020za |  | Ud |  | Conector, para mestra 60/27, "KNAUF". |  | 0.6 |  | 0.2 | 0.12
mt12pek020ra |  | Ud |  | Conector tipo cavalete, para mestra 60/27, "KNAUF". |  | 2.3 |  | 0.24 | 0.55
mt12drk010a |  | m² |  | Placa de gesso laminado reforçada com tecido de fibra EN 15283-1 GM-FH1IR / 1200 / 2600 / 12,5 / com os bordos longitudinais quadrados, especial Drystar "KNAUF" com alma de gesso e faces revestidas com uma lâmina de fibra de vidro; Euroclasse A2-s1, d0 de reacção ao fogo, segundo NP EN 13501-1. |  | 1.05 |  | 15.27 | 16.03
mt12drk014e |  | Ud |  | Parafuso autoperfurante Drystar XTN "KNAUF" 3,9x23; com revestimento anticorrosivo. |  | 17 |  | 0.02 | 0.34
mt12drk014f |  | Ud |  | Parafuso autoperfurante Drystar XTN "KNAUF" 3,9x38; com revestimento anticorrosivo. |  | 17 |  | 0.03 | 0.51
mt12pck020b |  | m |  | Fita acústica de dilatação, autocolante, de espuma de poliuretano de células fechadas "KNAUF", de 3,2 mm de espessura e 50 mm de largura, resistência térmica 0,10 m²°C/W, condutibilidade térmica 0,032 W/(m°C). |  | 0.4 |  | 0.25 | 0.1
mt12drk012a |  | kg |  | Massa de juntas Drystar Filler "KNAUF", com aditivo hidrófugo, Euroclasse A2-s1, d0 de reacção ao fogo, segundo NP EN 13501-1, intervalo de temperatura de trabalho de 10 a 35°C, para aplicação manual ou mecânica com fita de juntas, segundo EN 13963. |  | 0.921 |  | 1.18 | 1.09
mt12drk013 |  | m |  | Fita de juntas Drystar Tape "KNAUF". |  | 0.45 |  | 0.06 | 0.03
mo015 |  | h |  | Oficial de 1ª montador de tectos falsos. |  | 0.298 |  | 23.31 | 6.95
mo082 |  | h |  | Ajudante de montador de tectos falsos. |  | 0.298 |  | 22.13 | 6.59
|  | % |  | Custos directos complementares |  | 2 |  | 45.45 | 0.91
Custo de manutenção decenal: 7,88€ nos primeiros 10 anos. | [7 empty] | Total: | 46.36
Referência e título da norma |  |  |  |  | Aplicabilidade(a) |  | Obrigatoriedade(b) |  |  | Sistema(c)
EN 13964:2014 |  |  |  |  | 842016 |  | 842017 |  |  | 1/3/4
Tetos suspensos — Requisitos e métodos de ensaio
EN 15283-1:2008+A1:2009 |  |  |  |  | 162010 |  | 162011 |  |  | 3/4
Placas de gesso reforçadas com fibras — Definições, requisitos e métodos de ensaio — Parte 1: Placas de gesso reforçadas com tecido
EN 13963:2005 |  |  |  |  | 132006 |  | 132007 |  |  | 3/4
Materiais de vedação para placas de gesso — Definições, requisitos e métodos de ensaio
EN 13963:2005/AC:2006 |  |  |  |  | 112007 |  | 112007
(a) Data de entrada em aplicação da norma harmonizada
(b) Data final do período de coexistência
(c) Sistema de avaliação e verificação da regularidade do desempenho