## Folha 1
UAA010 | Ud | Caixa de alvenaria.
Caixa de passagem, não visitável, de alvenaria, de dimensões interiores 100x100x60 cm, sobre base de betão simples; escavação prévia com meios manuais e posterior enchimento do tardoz com material granular.
Unitário |  | Ud | Descrição |  | Rend. |  | Preço unitário | Importância
mt10hmf020ja |  | m³ | Betão simples C30/37 (X0(P); D25; S2; Cl 0,4), fabricado em central, segundo NP EN 206. |  | 0.349 |  | 85.61 | 29.88
mt04lpt010c |  | Ud | Tijolo cerâmico furado duplo, para revestir, 30x20x9 cm, para utilização em alvenaria protegida (peça P), densidade 746 kg/m³, segundo NP EN 771-1. |  | 47 |  | 0.29 | 13.63
mt08aaa010a |  | m³ | Água. |  | 0.016 |  | 1.5 | 0.02
mt01arg005a |  | t | Areia de pedreira, para argamassa preparada em obra. |  | 0.111 |  | 18 | 2
mt08cem011a |  | kg | Cimento Portland CEM II/B-L 32,5 R, cor cinzento, em sacos, segundo NP EN 197-1. |  | 28.343 |  | 0.1 | 2.83
mt11var110 |  | Ud | Conjunto de peças de PVC para realizar no fundo da caixa de passagem, as aberturas correspondentes. |  | 1 |  | 5.95 | 5.95
mt08adt010 |  | kg | Aditivo hidrófugo para impermeabilização de argamassas ou betões. |  | 0.459 |  | 1.2 | 0.55
mt04lvg020c |  | Ud | Painel cerâmico furado com encaixe macho-fêmea, para revestir, 80x25x3 cm, com topos rectos. |  | 4 |  | 1.14 | 4.56
mt07ame020ffc |  | m² | Malha electrossoldada AR50 100x300 mm, com arames longitudinais de 5 mm de diâmetro e arames transversais de 4,2 mm de diâmetro, aço A500 EL. |  | 1.21 |  | 3.38 | 4.09
mt10haf020bElla |  | m³ | Betão C35/45 (XC4(P) + XA2(P); D25; S2; Cl 0,2), fabricado em central, segundo NP EN 206. |  | 0.097 |  | 99.14 | 9.62
mt01arr010a |  | t | Brita de pedreira, de 19 a 25 mm de diâmetro. |  | 1.029 |  | 11.5 | 11.83
mq06hor010 |  | h | Betoneira eléctrica com uma capacidade de amassadura de 160 l. |  | 0.051 |  | 3.45 | 0.18
mo041 |  | h | Oficial de 1ª construção de obra civil. |  | 2.01 |  | 22.68 | 45.59
mo087 |  | h | Ajudante de construção de obra civil. |  | 5.088 |  | 22.13 | 112.6
|  | % | Custos directos complementares |  | 2 |  | 243.33 | 4.87
Custo de manutenção decenal: 12,41€ nos primeiros 10 anos. | [6 empty] | Total: | 248.2
Referência e título da norma |  |  |  | Aplicabilidade(a) |  | Obrigatoriedade(b) |  |  | Sistema(c)
EN 771-1:2011+A1:2015 |  |  |  | 1062020 |  | 1062020 |  |  | 2+/4
Especificações para unidades de alvenaria — Parte 1: Tijolos cerâmicos para alvenaria
EN 197-1:2011 |  |  |  | 172012 |  | 172013 |  |  | 1+
Cimento — Parte 1: Composição, especificações e critérios de conformidade para cimentos correntes
(a) Data de entrada em aplicação da norma harmonizada
(b) Data final do período de coexistência
(c) Sistema de avaliação e verificação da regularidade do desempenho