## Folha 1
UAA010 | Ud |  | Caixa de alvenaria.
Caixa sifonada, visitável, de alvenaria, de dimensões interiores 125x125x65 cm, com tampa pré-fabricada de betão armado, sobre base de betão simples. O preço não inclui a escavação nem o enchimento do tardoz.
Unitário |  | Ud |  | Descrição |  | Rend. |  | Preço unitário | Importância
mt10hmf020ja |  | m³ |  | Betão simples C30/37 (X0(P); D25; S2; Cl 0,4), fabricado em central, segundo NP EN 206. |  | 0.449 |  | 85.61 | 38.44
mt04lpt010c |  | Ud |  | Tijolo cerâmico furado duplo, para revestir, 30x20x9 cm, para utilização em alvenaria protegida (peça P), densidade 746 kg/m³, segundo NP EN 771-1. |  | 80 |  | 0.29 | 23.2
mt08aaa010a |  | m³ |  | Água. |  | 0.022 |  | 1.5 | 0.03
mt01arg005a |  | t |  | Areia de pedreira, para argamassa preparada em obra. |  | 0.167 |  | 18 | 3.01
mt08cem011a |  | kg |  | Cimento Portland CEM II/B-L 32,5 R, cor cinzento, em sacos, segundo NP EN 197-1. |  | 41.664 |  | 0.1 | 4.17
mt11ppl030c |  | Ud |  | Curva 87°30' de PVC liso, D=200 mm. |  | 1 |  | 35.55 | 35.55
mt08adt010 |  | kg |  | Aditivo hidrófugo para impermeabilização de argamassas ou betões. |  | 0.65 |  | 1.2 | 0.78
mt11var100 |  | Ud |  | Conjunto de elementos necessários para garantir o fecho hermético à passagem de maus odores em caixas de saneamento, composto por: angulares e chapas metálicas com os seus elementos de fixação e ancoragem, junta de neopreno, óleo e outros acessórios. |  | 1 |  | 8.25 | 8.25
mt11arf010h |  | Ud |  | Tampa de betão armado pré-fabricada, 150x150x15 cm. |  | 1 |  | 142.5 | 142.5
mq06hor010 |  | h |  | Betoneira eléctrica com uma capacidade de amassadura de 160 l. |  | 0.076 |  | 3.45 | 0.26
mo041 |  | h |  | Oficial de 1ª construção de obra civil. |  | 2.506 |  | 22.68 | 56.84
mo087 |  | h |  | Ajudante de construção de obra civil. |  | 2.645 |  | 22.13 | 58.53
|  | % |  | Custos directos complementares |  | 2 |  | 371.56 | 7.43
Custo de manutenção decenal: 18,95€ nos primeiros 10 anos. | [7 empty] | Total: | 378.99
Referência e título da norma |  |  |  |  | Aplicabilidade(a) |  | Obrigatoriedade(b) |  |  | Sistema(c)
EN 771-1:2011+A1:2015 |  |  |  |  | 1062020 |  | 1062020 |  |  | 2+/4
Especificações para unidades de alvenaria — Parte 1: Tijolos cerâmicos para alvenaria
EN 197-1:2011 |  |  |  |  | 172012 |  | 172013 |  |  | 1+
Cimento — Parte 1: Composição, especificações e critérios de conformidade para cimentos correntes
(a) Data de entrada em aplicação da norma harmonizada
(b) Data final do período de coexistência
(c) Sistema de avaliação e verificação da regularidade do desempenho