## Folha 1
UVM010 | m | Muro de alvenaria para vedação de terreno.
Vedação formada por muro de 1,8 m de altura e de 10 cm de espessura de alvenaria, de bloco vazado de betão, 50x20x10 cm, para revestir, com juntas horizontais e verticais de 10 mm de espessura, junta refundada, assente com argamassa de cimento confeccionada em obra, com 250 kg/m³ de cimento, cor cinzento, dosificação 1:6, fornecida em sacos, com pilares separados 2,5 m entre si de betão C25/30 (XC1(P); D12; S3; Cl 0,4) fabricado em central, com armadura de aço A400 NR. Montagem e desmontagem de sistema de cofragem formado por: superfície cofrante de tábuas de madeira maciça, amortizáveis em 5 utilizações e estrutura suporte vertical de escoras de madeira maciça, amortizáveis em 10 utilizações. O preço não inclui o revestimento.
Unitário |  |  | Ud | Descrição |  | Rend. |  | Preço unitário | Importância
mt02bhg050ehe |  |  | Ud | Bloco vazado de betão, 50x20x10 cm, para revestir; com o preço incrementado em 20% relativamente a peças especiais. Segundo NP EN 771-3. |  | 17.01 |  | 0.57 | 9.7
mt08aaa010a |  |  | m³ | Água. |  | 0.004 |  | 1.5 | 0.01
mt01arg005a |  |  | t | Areia de pedreira, para argamassa preparada em obra. |  | 0.018 |  | 18 | 0.32
mt08cem011a |  |  | kg | Cimento Portland CEM II/B-L 32,5 R, cor cinzento, em sacos, segundo NP EN 197-1. |  | 2.722 |  | 0.1 | 0.27
mt10haf020bgngc |  |  | m³ | Betão C25/30 (XC1(P); D12; S3; Cl 0,4), fabricado em central, segundo NP EN 206. |  | 0.019 |  | 83.08 | 1.58
mt07aco040e |  |  | kg | Aço em varões nervurados, A400 NR, fornecido em obra em varões sem elaborar, de vários diâmetros. |  | 3.686 |  | 1.31 | 4.83
mt08ema050b |  |  | m³ | Madeira para cofragem, de 26 mm de espessura. |  | 0.003 |  | 184.8 | 0.55
mt08eup300 |  |  | m | Escora de madeira maciça de pinho, de 8x11 cm. |  | 0.144 |  | 3 | 0.43
mt50spa101 |  |  | kg | Pregos de aço. |  | 0.129 |  | 1.87 | 0.24
mq06hor010 |  |  | h | Betoneira eléctrica com uma capacidade de amassadura de 160 l. |  | 0.009 |  | 3.45 | 0.03
mo041 |  |  | h | Oficial de 1ª construção de obra civil. |  | 1.189 |  | 22.68 | 26.97
mo087 |  |  | h | Ajudante de construção de obra civil. |  | 0.89 |  | 22.13 | 19.7
|  |  | % | Custos directos complementares |  | 2 |  | 64.63 | 1.29
Custo de manutenção decenal: 5,93€ nos primeiros 10 anos. | [7 empty] | Total: | 65.92
Referência e título da norma |  |  |  |  | Aplicabilidade(a) |  | Obrigatoriedade(b) |  |  | Sistema(c)
EN 771-3:2011+A1:2015 |  |  |  |  | 1062020 |  | 1062020 |  |  | 2+/4
Especificações para unidades de alvenaria — Parte 3: Blocos de betão de agregados (densos e leves)
EN 197-1:2011 |  |  |  |  | 172012 |  | 172013 |  |  | 1+
Cimento — Parte 1: Composição, especificações e critérios de conformidade para cimentos correntes
(a) Data de entrada em aplicação da norma harmonizada
(b) Data final do período de coexistência
(c) Sistema de avaliação e verificação da regularidade do desempenho