## Folha 1
UXT010 | m² | Pavimento exterior de peças de marmorite. Colocação em camada grossa.
Pavimento exterior de peças de marmorite, para utilização em zona de parques e jardins, de acabamento superficial da face à vista: baixo relevo polido, classe resistente à flexão T, classe resistente segundo a carga de ruptura 4, classe de desgaste por abrasão B, formato nominal 40x40 cm, cor cinzento, segundo EN 13748-2. COLOCAÇÃO: sobre camada de areia-cimento de 3 cm de espessura, sem aditivos, com 250 kg/m³ de cimento Portland com calcário CEM II/B-L 32,5 R e areia de pedreira granítica. ENCHIMENTO DE JUNTAS: com areia sílica de tamanho 0/2 mm em juntas de 1,5 a 3 mm de espessura. O preço não inclui a base de apoio.
Unitário |  |  | Ud | Descrição |  | Rend. |  | Preço unitário | Importância
mt08cem011a |  |  | kg | Cimento Portland CEM II/B-L 32,5 R, cor cinzento, em sacos, segundo NP EN 197-1. |  | 1 |  | 0.1 | 0.1
mt18btx010chea |  |  | m² | Peças de marmorite para exterior, acabamento superficial da face à vista: baixo relevo polido, classe resistente à flexão T, classe resistente segundo a carga de ruptura 4, classe de desgaste por abrasão B, formato nominal 40x40 cm, cor cinzento, segundo EN 13748-2, com resistência ao deslizamento/resvalamento (índice USRV) > 45. |  | 1.05 |  | 10.12 | 10.63
mt01arp020a |  |  | kg | Areia natural, fina e seca, de 2 mm de tamanho máximo, isenta de sais prejudiciais, fornecida em sacos. |  | 1 |  | 0.35 | 0.35
mo087 |  |  | h | Ajudante de construção de obra civil. |  | 0.25 |  | 22.13 | 5.53
mo023 |  |  | h | Oficial de 1ª ladrilhador. |  | 0.25 |  | 22.68 | 5.67
mo061 |  |  | h | Ajudante de ladrilhador. |  | 0.25 |  | 22.13 | 5.53
|  |  | % | Custos directos complementares |  | 2 |  | 27.81 | 0.56
Custo de manutenção decenal: 2,55€ nos primeiros 10 anos. | [7 empty] | Total: | 28.37
Referência e título da norma |  |  |  |  | Aplicabilidade(a) |  | Obrigatoriedade(b) |  |  | Sistema(c)
EN 197-1:2011 |  |  |  |  | 172012 |  | 172013 |  |  | 1+
Cimento — Parte 1: Composição, especificações e critérios de conformidade para cimentos correntes
EN 13748-2:2004 |  |  |  |  | 142005 |  | 142006 |  |  | 4
Ladrilhos hidráulicos — Parte 2: Ladrilhos hidráulicos para uso exterior
(a) Data de entrada em aplicação da norma harmonizada
(b) Data final do período de coexistência
(c) Sistema de avaliação e verificação da regularidade do desempenho