## Sheet1
EMZ310 | m² | Reforço de laje de vigotas de madeira, através de conectores e betão leve.
Reforço de laje de vigotas de madeira, através da disposição em furos de 5 conectores por m² de laje, formados por parafusos de aço galvanizado (qualidade 6.8 segundo EN ISO 898-1), de 12 mm de diâmetro e 100 mm de comprimento, com cabeça hexagonal, rosca métrica total, porcas e anilhas, fixados às vigas com resina epóxi-acrilato, livre de estireno; e 15 conectores por m² de laje, formados por parafusos de aço galvanizado (qualidade 6.8 segundo EN ISO 898-1), de 10 mm de diâmetro e 80 mm de comprimento, com cabeça hexagonal, rosca métrica total, porcas e anilhas, fixados às vigotas com resina epóxi-acrilato, livre de estireno; colocação de malha electrossoldada AR60 100x300 mm de aço A500 EL e descarga da camada de compressão de 5 cm de espessura de betão leve LC25/28 (XC1(P); D12; S2; Cl 0,4; D1,4) fabricado em central, e betonagem com grua; colocação e remoção de escoramento das vigotas.
Unitário | Ud | Descrição | Rend. | Preço unitário | Importância
mt08eff040aa | m² | Painel estrutural de partículas de madeira para uso em ambiente húmido, tipo P5, segundo NP EN 312, de 2500x1250 mm e 15 mm de espessura, com bordos rectos, Euroclasse D-s2, d0 de reacção ao fogo, segundo NP EN 13501-1, classe E1 em emissão de formaldeído, segundo NP EN 13986. | 1.05 | 7.52 | 7,90
mt07emr111d | Ud | Prego, de 4 mm de diâmetro e 75 mm de comprimento, de aço galvanizado de alta aderência. | 9 | 0.13 | 1,17
mt50spa052b | m | Pranchão de madeira de pinho, de 20x7,2 cm. | 0.04 | 6.32 | 0,25
mt50spa101 | kg | Pregos de aço. | 0.045 | 1.87 | 0,08
mt50spa081a | Ud | Escora metálica telescópica, até 3 m de altura. | 0.013 | 19.25 | 0,25
mt26reh100a | Ud | Cartucho de 380 ml de resina epóxi-acrilato, livre de estireno, de dois componentes, com dosificador e boca de mistura automática, para ancoragens estruturais verticais e horizontais. | 0.18 | 15.2 | 2,74
mt07rem020er | Ud | Parafuso de aço galvanizado qualidade 6.8 segundo EN ISO 898-1, tipo M-12, de cabeça hexagonal e rosca métrica total segundo DIN 931 e NP EN ISO 4014, de 12 mm de diâmetro e 100 mm de comprimento, com porca e anilha, para a sua utilização, fixados com resina, como conectores em vigas e vigotas de madeira. | 5 | 0.68 | 3,40
mt07rem020dp | Ud | Parafuso de aço galvanizado qualidade 6.8 segundo EN ISO 898-1, tipo M-10, de cabeça hexagonal e rosca métrica total segundo DIN 931 e NP EN ISO 4014, de 10 mm de diâmetro e 80 mm de comprimento, com porca e anilha, para a sua utilização, fixados com resina, como conectores em vigas e vigotas de madeira. | 15 | 0.37 | 5,55
mt07ame020hhc | m² | Malha electrossoldada AR60 100x300 mm, com arames longitudinais de 6 mm de diâmetro e arames transversais de 4,6 mm de diâmetro, aço A500 EL. | 1.1 | 4.42 | 4,86
mt07aco020m | Ud | Separador homologado para malha electrossoldada. | 1 | 0.09 | 0,09
mt10hes060fAEe | m³ | Betão leve LC25/28 (XC1(P); D12; S2; Cl 0,4; D1,4), fabricado em central, segundo NP EN 206. | 0.053 | 169.93 | 9,01
mo044 | h | Oficial de 1ª cofrador. | 0.124 | 23.64 | 2,93
mo091 | h | Ajudante de cofrador. | 0.124 | 23.07 | 2,86
mo020 | h | Oficial de 1ª construção. | 0.616 | 22.68 | 13,97
mo077 | h | Ajudante de construção. | 0.616 | 22.13 | 13,63
mo043 | h | Oficial de 1ª armador de ferro. | 0.03 | 23.64 | Aplicabilidade(a) | Obrigatoriedade(b) | Sistema(c)
EN 13986:2004+A1:2015 | 13.11.2015 | 13.11.2016 | 1/2+/3/4
Painéis à base de madeira para uso na construção — Características, avaliação da conformidade e marcação
(a) Data de entrada em aplicação da norma harmonizada
(b) Data final do período de coexistência
(c) Sistema de avaliação e verificação da regularidade do desempenho