## Folha 1
EHR015 | m² | Laje fungiforme com molde recuperável.
Laje fungiforme de betão armado com molde recuperável, horizontal, com 15% de zonas maciças, com altura livre de piso de entre 3 e 4 m, altura total 30 = 25+5 cm, realizada com betão C25/30 (XC1(P); D12; S3; Cl 0,4) fabricado em central, e betonagem com grua, volume 0,18 m³/m², e aço A400 NR em zona de maciços de pilares, nervuras e vigas de bordadura, quantidade 19 kg/m²; nervuras de betão "in situ" de 12 cm de espessura, entre-eixo 70 cm; molde recuperável de PVC, 64x70x25 cm; camada de compressão de 5 cm de espessura, com armadura de distribuição formada por malha electrossoldada AR42 100x300 mm de aço A500 EL; montagem e desmontagem de sistema de cofragem contínuo, com acabamento à vista com textura lisa, formado por: superfície cofrante de painéis de madeira tratada, reforçados com varões e perfis, amortizáveis em 20 utilizações; estrutura suporte horizontal de travessas metálicas e acessórios de montagem, amortizáveis em 150 utilizações e estrutura suporte vertical de escoras metálicas, amortizáveis em 150 utilizações, em zonas maciças e montagem e desmontagem de sistema de cofragem contínuo, formado por: superfície cofrante de moldes recuperáveis; estrutura suporte horizontal de porta-travessas e guias metálicas e acessórios de montagem, amortizáveis em 150 utilizações e estrutura suporte vertical de escoras metálicas, amortizáveis em 150 utilizações, em zonas aligeiradas. Inclusive arame de atar, separadores, líquido descofrante, para evitar a aderência do betão à cofragem e agente filmógeno, para a cura de betões e argamassas. O preço inclui a elaboração da armadura (corte, dobragem e moldagem de elementos) em fábrica e a montagem no lugar definitivo da sua colocação em obra, mas não inclui os pilares.
Unitário |  |  | Ud | Descrição | Rend. | Preço unitário | Importância
mt08eft035a |  |  | m² | Painel de madeira tratada, de 30 mm de espessura, reforçado com varões e perfis, para cofragem de laje fungiforme com molde recuperável, para deixar um acabamento aparente do betão. | 0.008 | 61.9 | 0.5
mt08eva030 |  |  | m² | Estrutura suporte para cofragem recuperável, composta de: travessas metálicas e acessórios de montagem. | 0.001 | 102 | 0.1
mt08eva035 |  |  | m² | Estrutura suporte para cofragem de moldes recuperáveis, composta de: porta-travessas e guias metálicas e acessórios de montagem. | 0.006 | 114 | 0.68
mt50spa081c |  |  | Ud | Escora metálica telescópica, até 4 m de altura. | 0.027 | 26.47 | 0.71
mt08cim030b |  |  | m³ | Madeira de pinho. | 0.001 | 248.85 | 0.25
mt08var060 |  |  | kg | Pregos de aço de 20x100 mm. | 0.006 | 8.75 | 0.05
mt08dba010b |  |  | l | Agente desmoldante biodegradável em fase aquosa, para betões com acabamento aparente. | 0.002 | 4.59 | 0.01
mt07cre010b |  |  | Ud | Molde recuperável de PVC, 64x70x25 cm. Inclusive peças especiais. | 0.035 | 60.5 | 2.12
mt07aco020g |  |  | Ud | Separador homologado para lajes fungiformes. | 1.2 | 0.06 | 0.07
mt07aco040b |  |  | kg | Armadura elaborada em fábrica com aço em varões nervurados, A400 NR, de vários diâmetros. | 19 | 1.71 | 32.49
mt08var050 |  |  | kg | Arame galvanizado para atar, de 1,30 mm de diâmetro. | 0.152 | 1.5 | 0.23
mt07ame020ddc |  |  | m² | Malha electrossoldada AR42 100x300 mm, com arames longitudinais de 4,2 mm de diâmetro e arames transversais de 4,2 mm de diâmetro, aço A500 EL. | 1.1 | 2.6 | 2.86
mt10haf020bgngc |  |  | m³ | Betão C25/30 (XC1(P); D12; S3; Cl 0,4), fabricado em central, segundo NP EN 206. | 0.189 | 83.08 | 15.7
mt08cur010a |  |  | l | Agente filmógeno, para a cura de betões e argamassas, com acabamento aparente. | 0.15 | 3.23 | 0.48
mo044 |  |  | h | Oficial de 1ª cofrador. | 0.666 | 23.64 | 15.74
mo091 |  |  | h | Ajudante de cofrador. | 0.666 | 23.07 | 15.36
mo043 |  |  | h | Oficial de 1ª armador de ferro. | 0.234 | 23.64 | 5.53
mo090 |  |  | h | Ajudante de armador de ferro. | 0.234 | 23.07 | 5.4
mo045 |  |  | h | Oficial de 1ª estruturista, em trabalhos de betonagem. | 0.05 | 23.64 | 1.18
mo092 |  |  | h | Ajudante de estruturista, em trabalhos de betonagem. | 0.202 | 23.07 | 4.66
|  |  | % | Custos directos complementares | 2 | 104.12 | 2.08
Custo de manutenção decenal: 5,31€ nos primeiros 10 anos. | [5 empty] | Total: | 106.2