## Folha 1
EMF010 | m² | Laje de vigotas de madeira e cofragem "NERVOMETAL".
Laje tradicional com uma separação entre eixos de 50 cm, composta por vigotas de madeira serrada de pinheiro-bravo (Pinus pinaster) procedente de Portugal com certificado PEFC, de 100x200 mm de secção, classe resistente C18 segundo EN 338 e EN 1912, qualidade estrutural E segundo NP 4305; para classe de risco 1 segundo NP EN 335, com protecção contra agentes bióticos que corresponde com a classe de penetração NP1 segundo EN 351-1, com acabamento polido, colocadas através de apoio sobre elemento estrutural; cofragem de chapa de aço laminado a frio "NERVOMETAL" de 0,5 mm de espessura; aço A400 NR, quantidade 1,1 kg/m², em camada de compressão de 4 cm de espessura de betão leve LC25/28 (XC1(P); D12; S2; Cl 0,4; D1,6) fabricado em central, e betonagem com grua; colocação e remoção de escoramento das vigotas. Inclusive tela de polietileno para a protecção das vigotas, arame de atar, separadores, elementos de atadura de vigotas e vigas de bordadura e aberturas.
Unitário |  |  | Ud | Descrição | Rend. | Preço unitário | Importância
mt50spa052b |  |  | m | Pranchão de madeira de pinho, de 20x7,2 cm. | 0.04 | 6.32 | 0.25
mt50spa101 |  |  | kg | Pregos de aço. | 0.045 | 1.87 | 0.08
mt50spa081a |  |  | Ud | Escora metálica telescópica, até 3 m de altura. | 0.013 | 19.25 | 0.25
mt07mee100gfz1faa |  |  | m³ | Madeira serrada de pinheiro-bravo (Pinus pinaster) procedente de Portugal com certificado PEFC, para vigotas, de até 5 m de comprimento, de 100x200 mm de secção, classe resistente C18 segundo EN 338 e EN 1912, qualidade estrutural E segundo NP 4305; para classe de risco 1 segundo NP EN 335, com protecção contra agentes bióticos que corresponde com a classe de penetração NP1 segundo EN 351-1, com acabamento polido. | 0.02 | 630.36 | 12.61
mt32war020 |  |  | m² | Lâmina de polietileno transparente, de 0,2 mm de espessura. | 1 | 0.17 | 0.17
mt08efb010b |  |  | m² | Chapa de aço laminado a frio, "NERVOMETAL", acabamento zincado, de 0,5 mm de espessura. | 1.1 | 4.65 | 5.12
mt07emr111b |  |  | Ud | Prego, de 4 mm de diâmetro e 50 mm de comprimento, de aço galvanizado de alta aderência. | 4 | 0.09 | 0.36
mt07aco020m |  |  | Ud | Separador homologado para malha electrossoldada. | 1 | 0.09 | 0.09
mt07aco040e |  |  | kg | Aço em varões nervurados, A400 NR, fornecido em obra em varões sem elaborar, de vários diâmetros. | 1.1 | 1.31 | 1.44
mt08var050 |  |  | kg | Arame galvanizado para atar, de 1,30 mm de diâmetro. | 0.013 | 1.5 | 0.02
mt10hes060fAEg |  |  | m³ | Betão leve LC25/28 (XC1(P); D12; S2; Cl 0,4; D1,6), fabricado em central, segundo NP EN 206. | 0.042 | 169.93 | 7.14
mo048 |  |  | h | Oficial de 1ª montador de estruturas de madeira. | 0.195 | 23.64 | 4.61
mo095 |  |  | h | Ajudante de montador de estruturas de madeira. | 0.128 | 23.07 | 2.95
mo044 |  |  | h | Oficial de 1ª cofrador. | 0.124 | 23.64 | 2.93
mo091 |  |  | h | Ajudante de cofrador. | 0.124 | 23.07 | 2.86
mo043 |  |  | h | Oficial de 1ª armador de ferro. | 0.016 | 23.64 | 0.38
mo090 |  |  | h | Ajudante de armador de ferro. | 0.014 | 23.07 | 0.32
mo045 |  |  | h | Oficial de 1ª estruturista, em trabalhos de betonagem. | 0.256 | 23.64 | 6.05
mo092 |  |  | h | Ajudante de estruturista, em trabalhos de betonagem. | 0.288 | 23.07 | 6.64
|  |  | % | Custos directos complementares | 2 | 54.27 | 1.09
Custo de manutenção decenal: 8,30€ nos primeiros 10 anos. | [5 empty] | Total: | 55.36