## Folha 1
EMY240 | Ud |  | Reparação de elemento de laje de madeira, através de prótese de madeira e armadura.
Reparação de extremo de vigota de laje de madeira, eliminando a zona deteriorada e colocando uma prótese de 10x15x20 cm de madeira serrada de abeto (Abies alba), acabamento polido, para aplicações estruturais, classe resistente C24 segundo EN 338 e EN 1912 e protecção contra agentes bióticos que corresponde com a classe de penetração NP3 (6 mm nas faces laterais do alburno) segundo EN 351-1, colada à madeira sã através de resina epóxi-acrilato, livre de estireno. União da prótese e da restante madeira sã através de 2 varões nervurados de fibra de vidro reforçada com resina de poliéster, de 0,2 m de comprimento cada uma e 12 mm de diâmetro, alojadas em furos realizados na prótese e na madeira sã, e enchimento dos furos com a mesma resina. Montagem e desmontagem de escoramento.
Unitário |  | Ud |  | Descrição | Rend. | Preço unitário | Importância
mt08ema050b |  | m³ |  | Madeira para cofragem, de 26 mm de espessura. | 0.006 | 184.8 | 1.11
mt08var050 |  | kg |  | Arame galvanizado para atar, de 1,30 mm de diâmetro. | 0.1 | 1.5 | 0.15
mt08var060 |  | kg |  | Pregos de aço de 20x100 mm. | 0.05 | 8.75 | 0.44
mt08dba010d |  | l |  | Agente desmoldante, à base de óleos especiais, emulsionante em água, para cofragens metálicas, fenólicas ou de madeira. | 0.03 | 1.8 | 0.05
mt50spa050m |  | m³ |  | Pranchão de madeira de pinho, dimensões 20x7,2 cm. | 0.001 | 439.2 | 0.44
mt50spa101 |  | kg |  | Pregos de aço. | 0.134 | 1.87 | 0.25
mt50spa081a |  | Ud |  | Escora metálica telescópica, até 3 m de altura. | 0.014 | 19.25 | 0.27
mt26reh100a |  | Ud |  | Cartucho de 380 ml de resina epóxi-acrilato, livre de estireno, de dois componentes, com dosificador e boca de mistura automática, para ancoragens estruturais verticais e horizontais. | 0.152 | 15.2 | 2.31
mt07mee014ib |  | m³ |  | Madeira serrada de abeto (Abies alba), acabamento polido, para aplicações estruturais, classe resistente C24 segundo EN 338 e EN 1912 e protecção contra agentes bióticos que corresponde com a classe de penetração NP3 (6 mm nas faces laterais do alburno) segundo EN 351-1, trabalhada em oficina. | 0.003 | 631.79 | 1.9
mt07cef010f |  | m |  | Varão nervurado de fibra de vidro reforçada com resina de poliéster, de 12 mm de diâmetro, com superfície areada como melhoria da aderência, para armadura e reforço estrutural. | 0.4 | 8.93 | 3.57
mq09sie010 |  | h |  | Motoserra a gasolina, de 50 cm de espada e 2 kW de potência. | 0.063 | 3.36 | 0.21
mo020 |  | h |  | Oficial de 1ª construção. | 0.172 | 22.68 | 3.9
mo112 |  | h |  | Operário especializado construção. | 0.129 | 21.98 | 2.84
mo058 |  | h |  | Ajudante de carpinteiro. | 0.266 | 22.27 | 5.92
mo113 |  | h |  | Operário não qualificado construção. | 0.266 | 21.45 | 5.71
|  | % |  | Custos directos complementares | 2 | 29.07 | 0.58
Custo de manutenção decenal: 1,19€ nos primeiros 10 anos. | [5 empty] | Total: | 29.65