## Folha 1
EMZ210 | m² | Reforço de laje de madeira pela face superior, através de peças metálicas.
Reforço de vigas e vigotas de laje de madeira através da colocação, pela face superior, de 6,5 kg/m de peça de aço EN 10025 S275JO composta por perfis laminados a quente das séries L, LD, T, redondos, quadrados, rectangulares e chapas, com camada de primário anticorrosivo, trabalhado em oficina; amarrada à vigota com 10 fixações por metro linear formadas por parafusos rosca-madeira de aço zincado, de 7 mm de diâmetro e 40 mm de comprimento; enchimento entre a vigota e a peça metálica de reforço com argamassa de cimento, confeccionada em obra, com aditivo hidrófugo, dosificação 1:3; enchimento entre reforços metálicos com betão leve LC50/55 (XC1(P); D12; S2; Cl 0,2; D1,4) fabricado em central; colocação de malha electrossoldada AR42 de aço A500 EL, derramamento e espalhamento de camada de 4 cm de betão C25/30 (XC1(P); D12; S3; Cl 0,4) fabricado em central, e betonagem com grua. O preço não inclui a demolição das camadas existentes sobre a face superior das vigotas de madeira nem a limpeza e o saneamento das vigotas.
Unitário |  |  | Ud | Descrição |  | Rend. |  | Preço unitário | Importância
mt07ala300a |  |  | kg | Peça de aço EN 10025 S275JO, para reforço de vigas e vigotas de madeira na sua face superior, "LYCEA", composta por perfis laminados a quente das séries L, LD, T, redondo, quadrado, rectangular e chapa, trabalhado em oficina, acabamento com primário antioxidante. |  | 10.833 |  | 4.3 | 46.58
mt07rem010cd |  |  | Ud | Parafuso rosca-madeira de aço zincado com cabeça hexagonal, de 7 mm de diâmetro, 40 mm de comprimento e qualidade 5.6 segundo EN ISO 898-1. |  | 16.667 |  | 0.19 | 3.17
mt08aaa010a |  |  | m³ | Água. |  | 0.011 |  | 1.5 | 0.02
mt01arg005a |  |  | t | Areia de pedreira, para argamassa preparada em obra. |  | 0.054 |  | 18 | 0.97
mt08cem011a |  |  | kg | Cimento Portland CEM II/B-L 32,5 R, cor cinzento, em sacos, segundo NP EN 197-1. |  | 16.126 |  | 0.1 | 1.61
mt08adt010 |  |  | kg | Aditivo hidrófugo para impermeabilização de argamassas ou betões. |  | 0.323 |  | 1.2 | 0.39
mt10hes060fAJe |  |  | m³ | Betão leve LC50/55 (XC1(P); D12; S2; Cl 0,2; D1,4), fabricado em central, segundo NP EN 206. |  | 0.065 |  | 236.17 | 15.35
mt07ame020ddc |  |  | m² | Malha electrossoldada AR42 100x300 mm, com arames longitudinais de 4,2 mm de diâmetro e arames transversais de 4,2 mm de diâmetro, aço A500 EL. |  | 1.1 |  | 2.6 | 2.86
mt10haf020bgngc |  |  | m³ | Betão C25/30 (XC1(P); D12; S3; Cl 0,4), fabricado em central, segundo NP EN 206. |  | 0.046 |  | 83.08 | 3.82
mq09sie010 |  |  | h | Motoserra a gasolina, de 50 cm de espada e 2 kW de potência. |  | 0.174 |  | 3.36 | 0.58
mq06hor010 |  |  | h | Betoneira eléctrica com uma capacidade de amassadura de 160 l. |  | 0.033 |  | 3.45 | 0.11
mo112 |  |  | h | Operário especializado construção. |  | 0.297 |  | 21.98 | 6.53
mo020 |  |  | h | Oficial de 1ª construção. |  | 1.864 |  | 22.68 | 42.28
mo113 |  |  | h | Operário não qualificado construção. |  | 2.278 |  | 21.45 | 48.86
|  |  | % | Custos directos complementares |  | 2 |  | 173.13 | 3.46
Custo de manutenção decenal: 12,36€ nos primeiros 10 anos. | [7 empty] | Total: | 176.59
Referência e título da norma |  |  |  |  | Aplicabilidade(a) |  | Obrigatoriedade(b) |  |  | Sistema(c)
EN 10025-1:2004 |  |  |  |  | 192005 |  | 192006 |  |  | 2+
Produtos laminados a quente de aços de constr ução não ligados — Parte 1: Condições técnicas gerais de fornecimento
EN 197-1:2011 |  |  |  |  | 172012 |  | 172013 |  |  | 1+
Cimento — Parte 1: Composição, especificações e critérios de conformidade para cimentos correntes
(a) Data de entrada em aplicação da norma harmonizada
(b) Data final do período de coexistência
(c) Sistema de avaliação e verificação da regularidade do desempenho