## Folha 1
EMZ310 | m² | Reforço de laje de vigotas de madeira, através de conectores e betão leve.
Reforço de laje de vigotas de madeira, através da disposição em furos de 5 conectores por m² de laje, formados por parafusos de aço galvanizado (qualidade 6.8 segundo EN ISO 898-1), de 12 mm de diâmetro e 100 mm de comprimento, com cabeça hexagonal, rosca métrica total, porcas e anilhas, fixados às vigas com resina epóxi-acrilato, livre de estireno; e 15 conectores por m² de laje, formados por parafusos de aço galvanizado (qualidade 6.8 segundo EN ISO 898-1), de 10 mm de diâmetro e 50 mm de comprimento, com cabeça hexagonal, rosca métrica total, porcas e anilhas, fixados às vigotas com resina epóxi-acrilato, livre de estireno; colocação de malha electrossoldada AR42 100x300 mm de aço A500 EL e descarga da camada de compressão de 5 cm de espessura de betão leve LC25/28 (XC1(P); D12; S2; Cl 0,4; D1,4) fabricado em central, com aditivo hidrófugo e betonagem com grua; colocação e remoção de escoramento das vigotas.
Unitário |  | Ud | Descrição |  | Rend. |  | Preço unitário | Importância
mt08eff040aa |  | m² | Painel estrutural de partículas de madeira para uso em ambiente húmido, tipo P5, segundo NP EN 312, de 2500x1250 mm e 15 mm de espessura, com bordos rectos, Euroclasse D-s2, d0 de reacção ao fogo, segundo NP EN 13501-1, classe E1 em emissão de formaldeído, segundo NP EN 13986. |  | 1.05 |  | 7.52 | 7.9
mt07emr111d |  | Ud | Prego, de 4 mm de diâmetro e 75 mm de comprimento, de aço galvanizado de alta aderência. |  | 9 |  | 0.13 | 1.17
mt50spa052b |  | m | Pranchão de madeira de pinho, de 20x7,2 cm. |  | 0.04 |  | 6.32 | 0.25
mt50spa101 |  | kg | Pregos de aço. |  | 0.045 |  | 1.87 | 0.08
mt50spa081a |  | Ud | Escora metálica telescópica, até 3 m de altura. |  | 0.013 |  | 19.25 | 0.25
mt26reh100a |  | Ud | Cartucho de 380 ml de resina epóxi-acrilato, livre de estireno, de dois componentes, com dosificador e boca de mistura automática, para ancoragens estruturais verticais e horizontais. |  | 0.18 |  | 15.2 | 2.74
mt07rem020er |  | Ud | Parafuso de aço galvanizado qualidade 6.8 segundo EN ISO 898-1, tipo M-12, de cabeça hexagonal e rosca métrica total segundo DIN 931 e NP EN ISO 4014, de 12 mm de diâmetro e 100 mm de comprimento, com porca e anilha, para a sua utilização, fixados com resina, como conectores em vigas e vigotas de madeira. |  | 5 |  | 0.68 | 3.4
mt07rem020dj |  | Ud | Parafuso de aço galvanizado qualidade 6.8 segundo EN ISO 898-1, tipo M-10, de cabeça hexagonal e rosca métrica total segundo DIN 931 e NP EN ISO 4014, de 10 mm de diâmetro e 50 mm de comprimento, com porca e anilha, para a sua utilização, fixados com resina, como conectores em vigas e vigotas de madeira. |  | 15 |  | 0.26 | 3.9
mt07ame020ddc |  | m² | Malha electrossoldada AR42 100x300 mm, com arames longitudinais de 4,2 mm de diâmetro e arames transversais de 4,2 mm de diâmetro, aço A500 EL. |  | 1.1 |  | 2.6 | 2.86
mt07aco020m |  | Ud | Separador homologado para malha electrossoldada. |  | 1 |  | 0.09 | 0.09
mt10hes060fAEf |  | m³ | Betão leve LC25/28 (XC1(P); D12; S2; Cl 0,4; D1,4), fabricado em central, com aditivo hidrófugo, segundo NP EN 206. |  | 0.053 |  | 175.44 | 9.3
mo044 |  | h | Oficial de 1ª cofrador. |  | 0.124 |  | 23.64 | 2.93
mo091 |  | h | Ajudante de cofrador. |  | 0.124 |  | 23.07 | 2.86
mo020 |  | h | Oficial de 1ª construção. |  | 0.616 |  | 22.68 | 13.97
mo077 |  | h | Ajudante de construção. |  | 0.616 |  | 22.13 | 13.63
mo043 |  | h | Oficial de 1ª armador de ferro. |  | 0.027 |  | 23.64 | 0.64
mo090 |  | h | Ajudante de armador de ferro. |  | 0.027 |  | 23.07 | 0.62
mo045 |  | h | Oficial de 1ª estruturista, em trabalhos de betonagem. |  | 0.524 |  | 23.64 | 12.39
mo092 |  | h | Ajudante de estruturista, em trabalhos de betonagem. |  | 0.524 |  | 23.07 | 12.09
|  | % | Custos directos complementares |  | 2 |  | 91.07 | 1.82
Custo de manutenção decenal: 1,86€ nos primeiros 10 anos. | [6 empty] | Total: | 92.89
Referência e título da norma |  |  |  | Aplicabilidade(a) |  | Obrigatoriedade(b) |  |  | Sistema(c)
EN 13986:2004+A1:2015 |  |  |  | 13112000 |  | 13112000 |  |  | 1/2+/3/4
Painéis à base de madeira para uso na construção — Características, avaliação da conformidade e marcação
(a) Data de entrada em aplicação da norma harmonizada
(b) Data final do período de coexistência
(c) Sistema de avaliação e verificação da regularidade do desempenho