## Folha 1
FSM040 | m² |  | Sistema ETICS "BAUMIT" de isolamento térmico pelo exterior de fachadas.
Isolamento térmico pelo exterior de fachadas, com o sistema OpenSystem "BAUMIT", com ETA 09/0256, composto por: painel rígido de poliestireno expandido, OpenAir "BAUMIT", de 60 mm de espessura e 1000x500 mm, com revestimento reflector de cor branca, fixado ao suporte com argamassa cola OpenContact "BAUMIT", de cor branca, aplicada manualmente e fixações mecânicas com bucha de expansão de fibra de vidro reforçada com poliamida, StarTrack Orange "BAUMIT"; camada de regularização de argamassa cola OpenContact "BAUMIT", de cor branca, aplicada manualmente, armada com malha de fibra de vidro anti-álcalis, StarTex 145 "BAUMIT", de 4x4 mm de vão de malha, de 145 g/m² de massa superficial e 0,5 mm de espessura; camada de acabamento de revestimento hidrófugo, NanoporTop "BAUMIT", de cor branca, acabamento Kratz 1,5, sobre uma demão de primário, UniPrimer "BAUMIT", de cor branca. Inclusive perfis de arranque SockelProfil "BAUMIT" de alumínio, perfis para formação de pingadeiras TropfkantenProfil "BAUMIT", de PVC com malha, perfis de canto Flexibel "BAUMIT" e fita autocolante FugendichtBand para vedação de uniões do pré-aro da caixilharia. O preço inclui a execução dos remates nos encontros com paramentos, revestimentos ou outros elementos assentes na sua superfície.
Unitário |  | Ud |  | Descrição | Rend. | Preço unitário | Importância
mt28bau115c |  | m |  | Perfil de arranque SockelProfil "BAUMIT", de alumínio, em "U", de 60 mm de largura, com pingadeira, para nivelação e suporte dos painéis isolantes dos sistemas de isolamento térmico pelo exterior sobre a linha de soco; incluindo kit de fixação para perfil. | 0.17 | 3.87 | 0.66
mt28bau060a |  | kg |  | Argamassa cola OpenContact "BAUMIT", de cor branca, composta por cimento branco, ligantes orgânicos, fibras, inerte de 0,6 mm de tamanho máximo e aditivos, permeável ao vapor de água, com resistência aos sais, para aplicar com palustra, para aderir e reforçar os painéis isolantes, e como camada base, prévia amassadura com água. | 9.5 | 1.21 | 11.5
mt16bau040b |  | m² |  | Painel rígido de poliestireno expandido, OpenAir "BAUMIT", de 60 mm de espessura e 1000x500 mm, com revestimento reflector de cor branca, resistência térmica 1,94 m²°C/W, condutibilidade térmica 0,031 W/(m°C), densidade 15 kg/m³, Euroclasse E de reacção ao fogo segundo NP EN 13501-1. | 1.1 | 14.95 | 16.45
mt16bau120g |  | Ud |  | Bucha de expansão de fibra de vidro reforçada com poliamida, StarTrack Orange "BAUMIT", de 88 mm de comprimento, com aro de estanquidade e prego de polipropileno, para fixação de placas isolantes. | 6 | 0.95 | 5.7
mt28bau160a |  | m |  | Perfil TropfkantenProfil "BAUMIT", de PVC, com malha de fibra de vidro anti-álcalis, cor branca, para formação de pingadeiras. | 0.17 | 3.56 | 0.61
mt28bau130a |  | m |  | Perfil de canto Flexibel "BAUMIT", de PVC flexível, cor branca, com malha incorporada de 12,5 cm de largura a cada lado do perfil, para reforço de cantos. | 0.4 | 1.93 | 0.77
mt28bau100a |  | m² |  | Malha de fibra de vidro anti-álcalis, StarTex 145 "BAUMIT", de 4x4 mm de vão de malha, de 145 g/m² de massa superficial, 0,5 mm de espessura e de 0,1x50 m, com 2000 N/50 mm de resistência à tracção, para armar argamassas. | 1.1 | 1.59 | 1.75
mt28bau110a |  | kg |  | Primário, UniPrimer "BAUMIT", de cor branca, composto por ligantes orgânicos, aditivos com conteúdo em silicone e substâncias minerais de enchimento em dispersão aquosa, impermeável à água da chuva e permeável ao vapor de água; para aplicar com trincha, rolo ou pistola. | 0.225 | 3.77 | 0.85
mt28bau070c |  | kg |  | Revestimento hidrófugo, NanoporTop "BAUMIT", de cor branca, acabamento Kratz 1,5, composto por ligantes orgânicos, substâncias minerais de enchimento, silicatos, pigmentos brancos e de cor, microfibras, aditivos e água, sem cimento, com um tamanho máximo de partícula de 1,5 mm, fotocatalítico, descontaminante e auto-limpável, com resistência à intempérie e com alto nível de difusão de vapor de água e CO2, para aplicar com palustra. | 2.5 | 4.22 | 10.55
mt28bau125a |  | m |  | Fita de selagem autoexpansiva e autoadesiva FugendichtBand "BAUMIT", de espuma de poliuretano pré-comprimida, com resistência à intempérie e impermeável à água da chuva, para junta de 2 a 6 mm de largura. | 0.5 | 1.48 | 0.74
mo054 |  | h |  | Oficial de 1ª montador de isolamentos. | 0.109 | 23.31 | 2.54
mo101 |  | h |  | Ajudante de montador de isolamentos. | 0.109 | 22.13 | 2.41
mo039 |  | h |  | Oficial de 1ª rebocador. | 1.027 | 22.68 | 23.29
mo079 |  | h |  | Ajudante de rebocador. | 1.027 | 22.13 | 22.73
|  | % |  | Custos directos complementares | 2 | 100.55 | 2.01
Custo de manutenção decenal: 5,13€ nos primeiros 10 anos. | [5 empty] | Total: | 102.56