## Folha 1
NAF020 | m² | Isolamento térmico pelo interior do pano exterior, em fachada dupla de alvenaria para revestir.
Isolamento térmico pelo interior do pano exterior, em fachada dupla de alvenaria para revestir, com painel rígido de poliestireno expandido, de superfície lisa e bordo lateral recto, de 180 mm de espessura, resistência térmica 6,2 m²°C/W, condutibilidade térmica 0,029 W/(m°C). Colocação em obra: topo a topo, por pontos de cimento cola.
Unitário |  | Ud | Descrição |  | Rend. |  | Preço unitário | Importância
mt16aaa040b |  | kg | Cimento cola para fixação de painéis isolantes, em paramentos verticais. |  | 1 |  | 0.45 | 0.45
mt16pel010aaAl |  | m² | Painel rígido de poliestireno expandido, segundo NP EN 13163, de superfície lisa e bordo lateral recto, de 180 mm de espessura, resistência térmica 6,2 m²°C/W, condutibilidade térmica 0,029 W/(m°C), Euroclasse E de reacção ao fogo segundo NP EN 13501-1, com código de designação EPS-EN 13163-L3-W3-T2-S5-P10-BS250-TR200-DS(N)2-CS(10)150. |  | 1.05 |  | 31.66 | 33.24
mt16aaa030 |  | m | Fita autocolante para vedação de juntas. |  | 0.44 |  | 0.3 | 0.13
mo054 |  | h | Oficial de 1ª montador de isolamentos. |  | 0.175 |  | 23.31 | 4.08
mo101 |  | h | Ajudante de montador de isolamentos. |  | 0.175 |  | 22.13 | 3.87
|  | % | Custos directos complementares |  | 2 |  | 41.77 | 0.84
Custo de manutenção decenal: 0,85€ nos primeiros 10 anos. | [6 empty] | Total: | 42.61
Referência e título da norma |  |  |  | Aplicabilidade(a) |  | Obrigatoriedade(b) |  |  | Sistema(c)
EN 13163:2012+A1:2015 |  |  |  | 1072020 |  | 1072020 |  |  | 1/3/4
Produtos de isolamento térmico para aplicação em edifícios — Produtos manufaturados em poliestireno expandido (EPS) — Especificação
(a) Data de entrada em aplicação da norma harmonizada
(b) Data final do período de coexistência
(c) Sistema de avaliação e verificação da regularidade do desempenho