## Folha 1
NAN020 | m² |  | Isolamento térmico pelo exterior de coberturas inclinadas, sobre suporte contínuo de betão.
Isolamento térmico pelo exterior de coberturas inclinadas, sobre suporte contínuo de betão, formado por: espuma rígida de poliuretano com uma densidade mínima de 35 kg/m³ e 30 mm de espessura média mínima, fabricada "in situ" e projectada sobre a laje de cobertura, recoberta posteriormente com uma camada de regularizaão de argamassa de cimento, confeccionada em obra, dosificação 1:6.
Unitário |  | Ud |  | Descrição |  | Rend. |  | Preço unitário | Importância
mt16poc010b |  | m² |  | Espuma rígida de poliuretano projectado "in situ", densidade mínima 35 kg/m³, espessura média mínima 30 mm, aplicado em coberturas inclinadas, segundo EN 14315-1. |  | 1.05 |  | 6.01 | 6.31
mq08mpa030 |  | h |  | Maquinaria para projecção de produtos isolantes. |  | 0.116 |  | 17.08 | 1.98
mq06hor010 |  | h |  | Betoneira eléctrica com uma capacidade de amassadura de 160 l. |  | 0.012 |  | 3.45 | 0.04
mo030 |  | h |  | Oficial de 1ª aplicador de produtos isolantes. |  | 0.104 |  | 22.68 | 2.36
mo068 |  | h |  | Ajudante de aplicador de produtos isolantes. |  | 0.104 |  | 22.13 | 2.3
|  | % |  | Custos directos complementares |  | 2 |  | 12.99 | 0.26
Custo de manutenção decenal: 0,27€ nos primeiros 10 anos. | [7 empty] | Total: | 13.25
Referência e título da norma |  |  |  |  | Aplicabilidade(a) |  | Obrigatoriedade(b) |  |  | Sistema(c)
EN 14315-1:2013 |  |  |  |  | 1112010 |  | 1112010 |  |  | 1/3/4
Produtos de isolamento térmico para aplicações em edifícios — Espumas rígidas de poliuretano (PUR) e de poli-isocianurato (PIR) produzidas e injetadas em obra — Par te 1: Especificação para o sistema de injeção de espuma rígida antes da aplicação em obra
(a) Data de entrada em aplicação da norma harmonizada
(b) Data final do período de coexistência
(c) Sistema de avaliação e verificação da regularidade do desempenho