## Folha 1
QDC010 | m² |  | Cobertura plana não acessível, não ventilada, ajardinada intensiva, tipo convencional. Impermeabilização com lâminas asfálticas, tipo monocamada.
Cobertura plana não acessível, não ventilada, ajardinada intensiva, tipo convencional, pendente de 1% a 5%. FORMAÇÃO DE PENDENTES: com guias de rincões, laroz e juntas com mestras de tijolo cerâmico furado duplo e camada de argila expandida, descarregada a seco e consolidada na superfície com leitada de cimento, proporcionando uma resistência à compressão de 1 MPa e com uma condutibilidade térmica de 0,087 W/(m°C), com espessura média de 10 cm; com camada de regularização de argamassa de cimento, confeccionada em obra, dosificação 1:6 de 4 cm de espessura, acabamento afagado; ISOLAMENTO TÉRMICO: painel rígido de lã mineral hidrofugada; IMPERMEABILIZAÇÃO: tipo monocamada, colada, formada por uma membrana de betume modificado com elastómero SBS, LBM(SBS)-50/G-FP, totalmente colada com maçarico; CAMADA SEPARADORA SOB PROTECÇÃO: geotêxtil não tecido composto por fibras de poliéster entrelaçadas, (200 g/m²); CAMADA DRENANTE E FILTRANTE: lâmina drenante e filtrante de estrutura nodular de polietileno de alta densidade (PEAD/HDPE), com nódulos de 8 mm de altura, com geotêxtil de polipropileno incorporado; CAMADA DE PROTECÇÃO: camada de terra vegetal para plantação de 25 cm de espessura. O preço não inclui a execução e a vedação das juntas nem a execução de remates nos encontros com paramentos e drenagens.
Unitário |  | Ud |  | Descrição |  | Rend. |  | Preço unitário | Importância
mt04lpt010c |  | Ud |  | Tijolo cerâmico furado duplo, para revestir, 30x20x9 cm, para utilização em alvenaria protegida (peça P), densidade 746 kg/m³, segundo NP EN 771-1. |  | 3 |  | 0.29 | 0.87
mt01arl030a |  | m³ |  | Argila expandida, fornecida em sacos, segundo NP EN 13055-1. |  | 0.1 |  | 144.49 | 14.45
mt09lec020b |  | m³ |  | Leitada de cimento CEM II/B-L 32,5 N 1/3. |  | 0.01 |  | 112.6 | 1.13
mt16pea020b |  | m² |  | Painel rígido de poliestireno expandido, segundo NP EN 13163, bordo lateral recto, de 20 mm de espessura, resistência térmica 0,55 m²°C/W, condutibilidade térmica 0,036 W/(m°C), para junta de dilatação. |  | 0.01 |  | 1.34 | 0.01
mt08aaa010a |  | m³ |  | Água. |  | 0.008 |  | 1.5 | 0.01
mt01arg005a |  | t |  | Areia de pedreira, para argamassa preparada em obra. |  | 0.065 |  | 18 | 1.17
mt08cem011a |  | kg |  | Cimento Portland CEM II/B-L 32,5 R, cor cinzento, em sacos, segundo NP EN 197-1. |  | 10 |  | 0.1 | 1
mt16lrc010ag |  | m² |  | Painel rígido de lã mineral hidrofugada, segundo EN 13162, de 80 mm de espessura, resistência térmica >= 2,1 m²°C/W, condutibilidade térmica 0,038 W/(m°C), Euroclasse A1 de reacção ao fogo segundo NP EN 13501-1. |  | 1.05 |  | 30.28 | 31.79
mt14lga010oc |  | m² |  | Membrana de betume modificado com elastómero SBS, LBM(SBS)-50/G-FP, de 3,5 mm de espessura, massa nominal 5 kg/m², com armadura de feltro de poliéster reforçado e estabilizado de 150 g/m², com auto-protecção mineral de cor verde, com resistência à penetração de raizes. Segundo EN 13707. |  | 1.1 |  | 10.36 | 11.4
mt14gsa020ce |  | m² |  | Geotêxtil não tecido composto por fibras de poliéster entrelaçadas, com uma resistência à tracção longitudinal de 1,63 kN/m, uma resistência à tracção transversal de 2,08 kN/m, uma abertura de cone ao ensaio de perfuração dinâmica segundo NP EN ISO 13433 inferior a 27 mm, resistência CBR ao punçoamento 0,4 kN e uma massa superficial de 200 g/m², segundo EN 13252. |  | 1.05 |  | 0.93 | 0.98
mt14gdc010q |  | m² |  | Lâmina drenante e filtrante de estrutura nodular de polietileno de alta densidade (PEAD/HDPE), com nódulos de 8 mm de altura, com geotêxtil de polipropileno incorporado, resistência à compressão 150 kN/m² segundo EN ISO 604 e capacidade de drenagem 4,6 l/(s·m). |  | 1.05 |  | 4.61 | 4.84
mt01arj020 |  | m³ |  | Terra vegetal para plantação, fornecida a granel. |  | 0.25 |  | 19.5 | 4.88
mq06hor010 |  | h |  | Betoneira eléctrica com uma capacidade de amassadura de 160 l. |  | 0.032 |  | 3.45 | 0.11
mo020 |  | h |  | Oficial de 1ª construção. |  | 0.098 |  | 22.68 | 2.22
mo113 |  | h |  | Operário não qualificado construção. |  | 0.449 |  | 21.45 | 9.63
mo029 |  | h |  | Oficial de 1ª aplicador de lâminas impermeabilizantes. |  | 0.153 |  | 22.68 | 3.47
mo067 |  | h |  | Ajudante de aplicador de lâminas impermeabilizantes. |  | 0.153 |  | 22.13 | 3.39
mo054 |  | h |  | Oficial de 1ª montador de isolamentos. |  | 0.055 |  | 23.31 | 1.28
mo101 |  | h |  | Ajudante de montador de isolamentos. |  | 0.055 |  | 22.13 | 1.22
mo040 |  | h |  | Oficial de 1ª jardineiro. |  | 0.131 |  | 22.68 | 2.97
mo115 |  | h |  | Operário jardineiro. |  | 0.131 |  | 21.45 | 2.81
|  | % |  | Custos directos complementares |  | 2 |  | 99.63 | 1.99
Custo de manutenção decenal: 86,07€ nos primeiros 10 anos. | [7 empty] | Total: | 101.62
Referência e título da norma |  |  |  |  | Aplicabilidade(a) |  | Obrigatoriedade(b) |  |  | Sistema(c)
EN 771-1:2011+A1:2015 |  |  |  |  | 1062020 |  | 1062020 |  |  | 2+/4
Especificações para unidades de alvenaria — Parte 1: Tijolos cerâmicos para alvenaria
EN 13055-1:2002 |  |  |  |  | 132003 |  | 162004
Agregados leves — Parte 1: Agregados leves para betão, argamassas e caldas de injecção
EN 13055-1:2002/AC:2004 |  |  |  |  | 112010 |  | 112010
EN 13163:2012+A1:2015 |  |  |  |  | 1072020 |  | 1072020 |  |  | 1/3/4
Produtos de isolamento térmico para aplicação em edifícios — Produtos manufaturados em poliestireno expandido (EPS) — Especificação
EN 197-1:2011 |  |  |  |  | 172012 |  | 172013 |  |  | 1+
Cimento — Parte 1: Composição, especificações e critérios de conformidade para cimentos correntes
EN 13162:2012+A1:2015 |  |  |  |  | 1072020 |  | 1072020 |  |  | 1/3/4
Produtos de isolamento térmico para aplicação em edifícios — Produtos manufaturados de lã mineral (MW) — Especificação
EN 13707:2004+A2:2009 |  |  |  |  | 142010 |  | 1102010 |  |  | 1/2+/3/4
Membranas de impermeabilização f lexíveis — Membranas betuminosas ar madas para impermeabilização de coberturas — Definições e características
EN 13252:2016 |  |  |  |  | 1032020 |  | 1032020 |  |  | 2+/4
Geotêxteis e produtos relacionados — Características requeridas para a utilização em sistemas de drenagem
(a) Data de entrada em aplicação da norma harmonizada
(b) Data final do período de coexistência
(c) Sistema de avaliação e verificação da regularidade do desempenho