## Folha 1
RBE010 | m² |  | Camada base de argamassa de cimento sobre paramento exterior.
Camada base de argamassa de cimento, tipo GP CSIII W2, segundo EN 998-1, cor cinzento, de 10 mm de espessura, com aplicação de mestras, com acabamento rugoso, aplicada manualmente, sobre paramento exterior de alvenaria cerâmica, vertical. Inclusive perfis de PVC, para formação de juntas. O preço inclui a protecção dos elementos da envolvente que possam ser afectados durante os trabalhos e a resolução de pontos singulares, mas não inclui a camada final de argamassa.
Unitário |  | Ud |  | Descrição |  | Rend. |  | Preço unitário | Importância
mt08aaa010a |  | m³ |  | Água. |  | 0.005 |  | 1.5 | 0.01
mt28mop190b |  | kg |  | Argamassa de cimento, tipo GP CSIII W2, segundo EN 998-1, para utilização em exteriores, cor cinzento, composta por cimento de alta resistência, inertes seleccionados e outros aditivos, fornecida em sacos. |  | 16 |  | 0.15 | 2.4
mt28mon030 |  | m |  | Perfil para juntas de PVC. |  | 0.75 |  | 0.35 | 0.26
mo039 |  | h |  | Oficial de 1ª rebocador. |  | 0.516 |  | 22.68 | 11.7
mo111 |  | h |  | Operário especializado rebocador. |  | 0.29 |  | 22.36 | 6.48
|  | % |  | Custos directos complementares |  | 2 |  | 20.85 | 0.42
Custo de manutenção decenal: 0,81€ nos primeiros 10 anos. | [7 empty] | Total: | 21.27
Referência e título da norma |  |  |  |  | Aplicabilidade(a) |  | Obrigatoriedade(b) |  |  | Sistema(c)
EN 998-1:2016 |  |  |  |  | 1182020 |  | 1182020 |  |  | 4
Especificação de argamassas para alvenaria — Parte 1: Argamassas para rebocos interiores e exteriores
(a) Data de entrada em aplicação da norma harmonizada
(b) Data final do período de coexistência
(c) Sistema de avaliação e verificação da regularidade do desempenho