## Folha 1
UCM010 | m² | Abrigo metálico para veículos, em parque de estacionamento exterior.
Abrigo metálico para veículos, em parque de estacionamento exterior, composta de: FUNDAÇÃO: formada por sapatas e vigas de betão armado sobre camada de betão de limpeza, realizadas com betão C25/30 (XC1(P); D12; S3; Cl 0,4) preparado em obra, e betonagem com meios manuais, e aço A400 NR; ESTRUTURA: formada por pilares, vigas e madres de aço EN 10025 S275JR, em perfis laminados a quente, através de uniões soldadas, com aplicação de primário anticorrosivo realizada em oficina; fixada à fundação através de placas de ancoragem de aço EN 10025 S275JR, em perfil plano, com furo central biselado e pernos soldados de aço nervurado A400 NR; COBERTURA: de chapa perfilada de aço galvanizado pré-lacado, de 0,6 mm de espessura, com nervuras de entre 40 e 50 mm de altura de onda, separadas entre 250 e 270 mm, colocada com uma sobreposição da chapa superior de 200 mm e uma sobreposição lateral de um trapézio e fixada mecanicamente a madre estrutural e bordo perimetral realizado com chapa dobrada de aço galvanizado, de 0,8 mm de espessura, 30 cm de desenvolvimento e 3 dobras, com junta de estanquidade. Inclusive acessórios de fixação das chapas e vedante de base neutra monocomponente, para vedação de juntas.
Unitário |  |  | Ud | Descrição |  | Rend. |  | Preço unitário | Importância
mt10hmf020ba |  |  | m³ | Betão simples C12/15 (X0(P); D25; S2; Cl 1,0), fabricado em central, segundo NP EN 206. |  | 0.01 |  | 69.34 | 0.69
mt08aaa010a |  |  | m³ | Água. |  | 0.012 |  | 1.5 | 0.02
mt01arg000k |  |  | m³ | Areia crivada. |  | 0.052 |  | 17 | 0.88
mt01arg001kd |  |  | m³ | Agregado grosso homogeneizado, de tamanho máximo 12 mm. |  | 0.093 |  | 25 | 2.33
mt08cem000k |  |  | kg | Cimento cinzento em sacos. |  | 40.96 |  | 0.1 | 4.1
mt07aco040e |  |  | kg | Aço em varões nervurados, A400 NR, fornecido em obra em varões sem elaborar, de vários diâmetros. |  | 4.14 |  | 1.31 | 5.42
mt07aco020a |  |  | Ud | Separador homologado para fundações. |  | 0.8 |  | 0.15 | 0.12
mt07ala011k |  |  | kg | Placa de aço laminado EN 10025 S275JR, para aplicações estruturais. Trabalhada e montada em oficina, para colocar com ligações soldadas em obra. |  | 0.47 |  | 2.69 | 1.26
mt07ala010deb |  |  | kg | Aço laminado EN 10025 S275JR, em perfis laminados a quente, peças simples, para aplicações estruturais, acabamento com primário antioxidante. Trabalhado e montado em oficina, para colocar com ligações soldadas em obra. |  | 17.5 |  | 1.92 | 33.6
mt27pfi010 |  |  | l | Primário de secagem rápida, formulado com resinas alquídicas modificadas e fosfato de zinco. |  | 0.167 |  | 4.8 | 0.8
mt13ccp010a |  |  | m² | Chapa perfilada de aço galvanizado pré-lacado, de 0,6 mm de espessura, com nervuras de entre 40 e 50 mm de altura de onda, separadas entre 250 e 270 mm e inércia entre 13 e 21 cm4, segundo NP EN 14782. |  | 1.05 |  | 6.15 | 6.46
mt13ccg030g |  |  | Ud | Parafuso auto-roscante de 6,5x70 mm de aço inoxidável, com anilha. |  | 3 |  | 0.44 | 1.32
mt12www030mbj |  |  | m | Chapa dobrada de aço galvanizado, de 0,8 mm de espessura, 30 cm de desenvolvimento e 3 dobras, para bordo perimetral. |  | 0.214 |  | 4.39 | 0.94
mt13ccg030d |  |  | Ud | Parafuso auto-roscante de 6,5x130 mm de aço galvanizado, com anilha. |  | 1.2 |  | 0.35 | 0.42
mt21vva011 |  |  | l | Vedante de base neutra monocomponente, para vedação de juntas; para aplicar com pistola. |  | 0.005 |  | 14.13 | 0.07
mt13ccg040 |  |  | m | Junta de estanquidade para chapas perfiladas de aço. |  | 0.2 |  | 2.66 | 0.53
mq01ret020b |  |  | h | Retroescavadora sobre pneus, de 70 kW. |  | 0.116 |  | 40.9 | 4.74
mq06hor010 |  |  | h | Betoneira eléctrica com uma capacidade de amassadura de 160 l. |  | 0.081 |  | 3.45 | 0.28
mq08sol010 |  |  | h | Equipamento de oxicorte, com acetileno como combustível e oxigénio como comburente. |  | 0.012 |  | 8.25 | 0.1
mq08sol020 |  |  | h | Equipamentos e elementos auxiliares para soldadura eléctrica. |  | 0.697 |  | 3.42 | 2.38
mo113 |  |  | h | Operário não qualificado construção. |  | 0.113 |  | 21.45 | 2.42
mo112 |  |  | h | Operário especializado construção. |  | 0.118 |  | 21.98 | 2.59
mo045 |  |  | h | Oficial de 1ª estruturista, em trabalhos de betonagem. |  | 0.005 |  | 23.64 | 0.12
mo092 |  |  | h | Ajudante de estruturista, em trabalhos de betonagem. |  | 0.032 |  | 23.07 | 0.74
mo043 |  |  | h | Oficial de 1ª armador de ferro. |  | 0.069 |  | 23.64 | 1.63
mo090 |  |  | h | Ajudante de armador de ferro. |  | 0.103 |  | 23.07 | 2.38
mo047 |  |  | h | Oficial de 1ª montador de estruturas metálicas. |  | 0.303 |  | 23.64 | 7.16
mo094 |  |  | h | Ajudante de montador de estruturas metálicas. |  | 0.303 |  | 23.07 | 6.99
mo051 |  |  | h | Oficial de 1ª montador de painéis metálicos. |  | 0.333 |  | 23.31 | 7.76
mo098 |  |  | h | Ajudante de montador de painéis metálicos. |  | 0.166 |  | 22.13 | 3.67
|  |  | % | Custos directos complementares |  | 4 |  | 101.92 | 4.08
Custo de manutenção decenal: 14,84€ nos primeiros 10 anos. | [7 empty] | Total: | 106
Referência e título da norma |  |  |  |  | Aplicabilidade(a) |  | Obrigatoriedade(b) |  |  | Sistema(c)
EN 10025-1:2004 |  |  |  |  | 192005 |  | 192006 |  |  | 2+
Produtos laminados a quente de aços de constr ução não ligados — Parte 1: Condições técnicas gerais de fornecimento
(a) Data de entrada em aplicação da norma harmonizada
(b) Data final do período de coexistência
(c) Sistema de avaliação e verificação da regularidade do desempenho