## Folha 1
ZHF040 | m² |  | Reabilitação energética de tecto falso. Sistema "URSA IBÉRICA AISLANTES".
Reabilitação energética de tecto falso. Sistema "URSA IBÉRICA AISLANTES". ISOLAMENTO TERMO-ACÚSTICO: painel de lã mineral, Ursa Terra T18P "URSA IBÉRICA AISLANTES", não revestido, de 45 mm de espessura, resistência térmica 1,3 m²°C/W, condutibilidade térmica 0,035 W/(m°C); TECTO FALSO: tecto falso contínuo suspenso liso (12,5+27+27), constituído por: estrutura metálica de aço galvanizado de mestras primárias 60/27 mm com uma modulação de 1000 mm e suspensas da laje ou elemento de suporte com suspensões combinadas cada 900 mm, e mestras secundárias fixadas perpendicularmente às primárias com conectores tipo cavalete com uma modulação de 500 mm e uma camada de placas de gesso laminado A / EN 520 - 1200 / comprimento / 12,5 / com os bordos longitudinais afinados; REVESTIMENTO: duas demãos de tinta plástica, cor branca, acabamento mate, textura lisa, (rendimento: 0,1 l/m² cada demão); aplicação prévia de uma demão de primário à base de copolímeros acrílicos em suspensão aquosa. Inclusive banda autocolante dessolidarizante, perfis em U, de aço galvanizado, de 30 mm, fixações para a ancoragem dos perfis, parafusos para a fixação das placas, massa de juntas, fita microperfurada de papel e acessórios de montagem. O preço inclui os trabalhos auxiliares de pedreiro para instalações.
Unitário |  | Ud |  | Descrição |  | Rend. |  | Preço unitário | Importância
mt16lvp050oa |  | m² |  | Painel de lã mineral, Ursa Terra T18P "URSA IBÉRICA AISLANTES", não revestido, de 45 mm de espessura, resistência térmica 1,3 m²°C/W, condutibilidade térmica 0,035 W/(m°C), segundo EN 13162, Euroclasse A1 de reacção ao fogo segundo NP EN 13501-1 e factor de resistência à difusão do vapor de água 1, com código de designação MW-EN 13162-T3-MU1-WS-AFr5-AW0,80. |  | 1.05 |  | 6.01 | 6.31
mt12psg160a |  | m |  | Perfil em U, de aço galvanizado, de 30 mm. |  | 0.4 |  | 0.86 | 0.34
mt12psg220 |  | Ud |  | Fixação composta por bucha e parafuso 5x27. |  | 2 |  | 0.06 | 0.12
mt12psg210a |  | Ud |  | Suspensão para tectos falsos suspensos. |  | 1.2 |  | 0.36 | 0.43
mt12psg210b |  | Ud |  | Seguro para a fixação da suspensão, em tectos falsos suspensos. |  | 1.2 |  | 0.04 | 0.05
mt12psg210c |  | Ud |  | Ligação superior para fixar o varão à suspensão, em tectos falsos suspensos. |  | 1.2 |  | 0.56 | 0.67
mt12psg190 |  | Ud |  | Varão de suspensão. |  | 1.2 |  | 0.37 | 0.44
mt12psg050c |  | m |  | Mestra 60/27 de chapa de aço galvanizado, de 60 mm de largura, segundo EN 14195. |  | 3.2 |  | 0.84 | 2.69
mt12pek020la |  | Ud |  | Conector, para mestra 60/27. |  | 0.6 |  | 0.19 | 0.11
mt12pek020da |  | Ud |  | Conector tipo cavalete, para mestra 60/27. |  | 2.3 |  | 0.23 | 0.53
mt12psg010a |  | m² |  | Placa de gesso laminado A / EN 520 - 1200 / comprimento / 12,5 / com os bordos longitudinais afinados. |  | 1 |  | 4.01 | 4.01
mt12psg081c |  | Ud |  | Parafuso autoperfurante 3,5x25 mm. |  | 17 |  | 0.01 | 0.17
mt12psg041b |  | m |  | Banda autocolante dessolidarizante de espuma de poliuretano de células fechadas, de 3,2 mm de espessura e 50 mm de largura, resistência térmica 0,10 m²°C/W, condutibilidade térmica 0,032 W/(m°C). |  | 0.4 |  | 0.24 | 0.1
mt12psg030a |  | kg |  | Massa de juntas, segundo EN 13963. |  | 0.3 |  | 0.9 | 0.27
mt12psg040a |  | m |  | Fita microperfurada de papel, segundo EN 13963. |  | 0.45 |  | 0.04 | 0.02
mt27pfp010b |  | l |  | Primário, à base de copolímeros acrílicos em suspensão aquosa, para favorecer a coesão de suportes pouco consistentes e a aderência de pinturas. |  | 0.125 |  | 4.27 | 0.53
mt27pir010a |  | l |  | Tinta plástica ecológica para interior, à base de copolímeros acrílicos em dispersão aquosa, dióxido de titânio e pigmentos extendedores seleccionados, cor branco, acabamento mate, textura lisa, de grande resistência à humidade, permeável ao vapor de água, transpirável e resistente aos raios UV, para aplicar com trincha, rolo ou pistola. |  | 0.2 |  | 4.44 | 0.89
mo011 |  | h |  | Oficial de 1ª montador. |  | 0.337 |  | 23.31 | 7.86
mo080 |  | h |  | Ajudante de montador. |  | 0.145 |  | 22.13 | 3.21
mo054 |  | h |  | Oficial de 1ª montador de isolamentos. |  | 0.076 |  | 23.31 | 1.77
mo101 |  | h |  | Ajudante de montador de isolamentos. |  | 0.076 |  | 22.13 | 1.68
mo038 |  | h |  | Oficial de 1ª pintor. |  | 0.169 |  | 22.68 | 3.83
mo076 |  | h |  | Ajudante de pintor. |  | 0.02 |  | 22.13 | 0.44
|  | % |  | Custos directos complementares |  | 2 |  | 36.47 | 0.73
Custo de manutenção decenal: 10,42€ nos primeiros 10 anos. | [7 empty] | Total: | 37.2
Referência e título da norma |  |  |  |  | Aplicabilidade(a) |  | Obrigatoriedade(b) |  |  | Sistema(c)
EN 13162:2012+A1:2015 |  |  |  |  | 1072020 |  | 1072020 |  |  | 1/3/4
Produtos de isolamento térmico para aplicação em edifícios — Produtos manufaturados de lã mineral (MW) — Especificação
EN 14195:2005 |  |  |  |  | 112006 |  | 112007 |  |  | 3/4
Elementos de armação metálica para sistemas em placas de gesso — Definições, requisitos e métodos de ensaio
EN 14195:2005/AC:2006 |  |  |  |  | 112007 |  | 112007
EN 520:2004+A1:2009 |  |  |  |  | 162010 |  | 1122010 |  |  | 3/4
Placas de gesso — Definições, requisitos e métodos de ensaio
EN 13963:2005 |  |  |  |  | 132006 |  | 132007 |  |  | 3/4
Materiais de vedação para placas de gesso — Definições, requisitos e métodos de ensaio
EN 13963:2005/AC:2006 |  |  |  |  | 112007 |  | 112007
(a) Data de entrada em aplicação da norma harmonizada
(b) Data final do período de coexistência
(c) Sistema de avaliação e verificação da regularidade do desempenho